## 一覧
○サンプルテスト社内用データまとめ
| ・書き込み禁止（誤ってデータを送った場合は削除してください。） | [15 empty] | 製造所有の外付け流量計との値の差分を補正した値。
[17 empty] | 2019/6/27より運用開始 | [6 empty] | 基準片処理結果 | [5 empty] | 基準片処理・計測条件
| 日付 | テスト担当 | 会社名 | 装置 | 研磨材 | 研磨材状態 | 投入量 [kg] | 濃度 [vol%] | ｶﾞﾝ名称 | ﾉｽﾞﾙｻｲｽﾞ | ｴｱｼﾞｪｯﾄ径 [mm] | 玉有 or 玉無 | SJ or SS | SJ・SS径 ｽﾗﾘｰ導入径 [mm] | ｴｱ圧 （R圧） [MPa] | ｴｱ消費量 生ﾃﾞｰﾀ [m3/min] | ｴｱ消費量 補正値 [m3/min] | ﾎﾟﾝﾌﾟ圧 [MPa] | ﾎﾟﾝﾌﾟ 周波数 [Hz] | ｽﾗﾘｰ流量 [L/min] | ｴｱ内圧 [MPa] | ｽﾗﾘｰ内圧 [MPa] | 備考 | 削れ量[g/min] | Ra | Rz | RzJIS | モード径 [㎛] | 許容範囲 確認 | 投射距離 [mm] | 処理方法 | 処理速度 [mm/s] | 処理回数 [pass] | 使用T/P | 処理枚数 [枚] | 計測器 | レンズ倍率 | λc | λs | 基準長数 | 計測速度 | 処理方法 | 処理時間 [min] | 使用T/P | 処理枚数 [枚] | 備考
| 1905-07-12 |  | ジェイテクト | RB-3 | GH20 |  |  |  | コンパクトガン | 12.5L | φ8.0 |  |  |  | 0.35 | 2 | 1.8 | 0.18 | 66
| 1905-07-12 |  | ジェイテクト | RB-3 | GH20 |  |  |  | コンパクトガン | 12.5L | φ8.0 |  |  |  | 0.4 | 2.3 | 2.07 | 0.18 | 66
| 2020-01-16 |  | 京セラ | ラムダ | A#1200 |  |  | 15 | 幅広ガン | 1*320 | φ2.0 |  | SJ | φ1.2 | 0.18 | 3.56 | 3.3108 | 0.14 | 32.5 |  | 0.149 | 0.138
| 2020-03-20 |  | スタンレー電気 | Jr. A | EMB-20 |  |  | 15 | 幅広ガン | 1*90 | φ2.0 |  | SJ | φ1.2 | 0.2 |  | 0 | 0.18
| 2020-03-20 |  | スタンレー電気 | Jr. A | G-0053 |  |  | 15 | 幅広ガン | 1*90 | φ2.0 |  | SJ | φ1.2 | 0.2 |  | 0 | 0.18
| 2020-03-23 |  | 京セラ | ラムダ | A#1200 |  | 17 | 15 | 幅広ガン | 1*320 | φ2.0 |  | SJ | φ1.2 | 0.18 | 3.25 | 3.0225 | 0.15 | 33 |  | 0.153 | 0.143
| 2020-03-24 |  | 東リ | RB-5 |  |  |  |  | 幅広ガン | 1*160 | φ2.0 |  | SJ | φ1.2 | 0.2 | 2.27 | 2.03165 | 0.162 | 196 | 16.1 | 0.189 | 0.178
| 2020-03-24 |  | 東リ | RB-5 |  |  |  |  | 幅広ガン | 1*160 | φ2.0 |  | SJ | φ1.2 | 0.15 | 1.8 | 1.611 | 0.116 | 170 | 13.2 | 0.139 | 0.129
| 2020-03-24 |  | 東リ | ラムダ Type Ⅱ |  |  |  |  | 幅広ガン | 1*320 | φ2.0 |  | SJ | φ1.2 | 0.2 | 3.98 | 3.3631 | 0.179 | 183 | 24 | 0.188 | 0.179
| 2020-03-25 |  | TPR | RB-5 | WA4000SB |  |  |  | 幅広ガン | 1*180 | φ2.0 |  | SJ | φ1.2 | 0.1 | 1.28 | 1.1456 | 0.069 | 140 | 11.5 | 0.086 | 0.084
| 2020-03-25 |  | TPR | RB-5 | WA4000SB |  |  |  | 幅広ガン | 1*180 | φ2.0 |  | SJ | φ1.2 | 0.2 | 2.19 | 1.96005 | 0.159 | 185 | 15.8 | 0.182 | 0.172
| 2020-03-25 |  | TPR | ラムダ Type Ⅱ | A#2000 |  |  |  | 幅広ガン | 1*320 | φ2.0 |  | SJ | φ1.2 | 0.2 | 3.78 | 3.1941 | 0.184 | 185 | 25 | 0.185 | 0.177
| 2020-03-25 |  | TPR | ラムダ Type Ⅱ | A#2000 |  |  | 15 | 幅広ガン | 1*320 | φ2.0 |  | SJ | φ1.2 | 0.1 | 2.178 | 2.03165 | 0.1 | 140 | 21 | 0.096 | 0.099
| 2020-03-25 |  | TPR | ラムダ Type Ⅱ | A#2000 |  |  | 15 | 幅広ガン | 1*320 | φ2.0 |  | SJ | φ1.2 | 0.15 | 3.102 | 1.611 | 0.13 | 158 | 20 | 0.14 | 0.13
| 2020-03-25 |  | TPR | ラムダ Type Ⅱ | A#2000 |  |  | 15 | 幅広ガン | 1*320 | φ2.0 |  | SJ | φ1.2 | 0.2 | 4.01 | 3.3631 | 0.175 | 183 | 23 | 0.185 | 0.175
| 2020-03-25 |  | ファインテック | RB-5 | WA4000SB |  |  | 15 | 幅広ガン | 1*180 | φ2.0 |  | SJ | φ1.2 | 0.2 | 2.27 | 2.03165 | 0.16 | 196 | 16.1 | 0.19 | 0.18
| 2020-03-25 |  | ファインテック | ラムダ Type Ⅱ | A#2000 |  |  | 15 | 幅広ガン | 1*320 | φ2.0 |  | SJ | φ1.2 | 0.2 | 4.01 | 3.38845 | 0.18 | 183 | 24 | 0.19 | 0.18
| 2020-03-25 |  | ファインテック | シグマ | A#800 |  |  | 15 | 幅広ガン | 1*630 | φ2.0 |  | SJ | φ1.2 | 0.2 | 8.08 | 7.15888 | 0.17 | 36 |  | 0.178 | 0.168
| 2020-03-26 |  | アズビル | ラムダ Type Ⅱ | SA#60 |  |  | 15 | 幅広ガン | 1*320 | φ2.0 |  | SJ | φ1.2 | 0.2 | 4.01 | 3.38845 | 0.175 | 183 | 23 | 0.185 | 0.175
| 2020-03-26 |  | 吉野電化 | シグマ | A#800 |  |  | 15 | 幅広ガン | 1*630 | φ2.0 |  | SJ | φ1.2 | 0.2 | 8.3 | 7.3538 |  | 35 |  | 0.175 | 0.162
| 2020-03-26 |  | 京セラ | ラムダ | A#1200 |  | 17 | 15 | 幅広ガン | 1*320 | φ2.0 |  | SJ | φ1.2 | 0.18 | 3.25 | 3.0225 | 0.15 | 33 |  | 0.153 | 0.143
| 2020-03-30 |  | 日産自動車 | RB-5 | WA4000SB |  |  | 15 | 幅広ガン | 1*180 | φ2.0 |  | SJ | φ1.2 | 0.15 | 1.81 | 1.61995 |  | 170 | 13.1 | 0.137 | 0.127
| 2020-03-30 |  | 日産自動車 | RB-5 | WA4000SB |  |  | 15 | 幅広ガン | 1*180 | φ2.0 |  | SJ | φ1.2 | 0.2 | 2.23 | 1.99585 |  | 198 | 16 | 0.186 | 0.176
| 2020-03-30 |  | 日産自動車 | ラムダ Type Ⅱ | A#2000 |  |  | 15 | 幅広ガン | 1*320 | φ2.0 |  | SJ | φ1.2 | 0.15 | 3.18 | 2.6871 |  | 162 | 21 | 0.144 | 0.134
| 2020-03-30 |  | 京セラ | ラムダ | A#1200 |  | 17 | 15 | 幅広ガン | 1*320 | φ2.0 |  | SJ | φ1.2 | 0.175 | 3.52 | 3.0225 | 0.132 | 31.5 |  | 0.143 | 0.133
| 2020-03-31 |  | 中外炉 | ラムダ Type Ⅱ | A#2000 |  |  | 15 | 幅広ガン | 1*320 | φ2.0 |  | SJ | φ1.2 | 0.15 | 3.1 | 2.6195 |  | 162 | 22 | 0.143 | 0.133
| 2020-03-31 |  | 中外炉 | ラムダ Type Ⅱ | A#2000 |  |  | 15 | 幅広ガン | 1*320 | φ2.0 |  | SJ | φ1.2 | 0.15 | 3.1 | 2.6195 |  | 162 | 22 | 0.143 | 0.133
| 2020-03-31 |  | 中外炉 | ラムダ Type Ⅱ | A#2000 |  |  | 15 | 幅広ガン | 1*320 | φ2.0 |  | SJ | φ1.2 | 0.1 | 2.5 | 2.1125 |  | 130 | 16 | 0.096 | 0.085
| 2020-04-01 |  | 三井金属鉱業 | シグマ | A#600 |  | 30 | 15 | 幅広ガン | 1*630 | φ2.0 |  | SJ | φ1.2 | 0.25 | 9.24 | 8.18664 | 0.214 | 41 |  | 0.222 | 0.212
| 2020-04-01 |  | 三井金属鉱業 | シグマ | A#600 |  | 30 | 15 | 幅広ガン | 1*630 | φ2.0 |  | SJ | φ1.2 | 0.2 | 7.82 | 6.92852 | 0.168 | 36.5 |  | 0.177 | 0.166
| 2020-04-01 |  | 三井金属鉱業 | シグマ | A#600 |  | 30 | 15 | 幅広ガン | 1*630 | φ2.0 |  | SJ | φ1.2 | 0.15 | 5.92 | 5.24512 | 0.13 | 32.5 |  | 0.134 | 0.132
| 2020-04-06 |  | Foshan Unytite | RB-3 | GH0.1-0.2 |  |  | 15 | 幅広ガン | 2.5*90 | φ2.0 |  | SJ | φ2.0 | 0.3 | 3.25 | 2.925 | 0.18 | 64 | 21 | 0.255 | 0.162
| 2020-04-07 |  | ナガセプラスチックス | シグマ | A#600 |  |  | 15 | 幅広ガン | 1*630 | φ2.0 |  | SJ | φ1.2 | 0.2 | 7.34 | 6.50324 | 0.179 | 36 |  | 0.176 | 0.167
| 2020-04-07 |  | ナガセプラスチックス | ゼータ | A#2000 |  |  | 15 | 幅広ガン | 1*320 | φ2.0 |  | SJ | φ1.2 | 0.2 | 3.94 | 3.17958 | 0.162 | 32 |  | 0.158 | 0.147 | エア流量計怪しい
| 2020-04-07 |  | ｶｼｵ計算機 | Jr. A | A#800 |  |  | 15 | 幅広ガン | 1*90 | φ2.0 |  | SJ | φ1.2 | 0.2 |  | 0 | 0.174 | 52 |  | 0.175 | 0.166
| 2020-04-07 |  | ｶｼｵ計算機 | ゼータ | A#2000 |  |  | 15 | 幅広ガン | 1*320 | φ2.0 |  | SJ | φ1.2 | 0.2 | 3.94 | 3.17958 | 0.162 | 32 |  | 0.158 | 0.147 | エア流量計怪しい
| 2020-04-08 |  | 住友ベークライト | RB-1 | SA#60 |  |  | 15 | コンパクトガン | 12.5 | φ6.0 | 無 |  |  | 0.32 | 1.154 | 1.06168 | 0.2 |  | 24.1
| 2020-04-08 |  | 住友ベークライト | RB-1 | SA#60 |  |  | 15 | コンパクトガン | 12.5 | φ6.0 | 無 |  |  | 0.3 | 1.06 | 0.9752 | 0.2 |  | 24.8
| 2020-04-10 |  | 富士電機 | mini PFE 100 | B-205 |  |  | 15 | 幅広ガン | 2*90 | φ2.0 |  | SJ | φ1.2 | 0.15 | 1.27 | 0.98679 | 0.1 | 42
| 2020-04-10 |  | 東京大学 | RB-5 | WA4000SB |  |  | 15 | 幅広ガン | 1*180 | φ2.0 |  | SJ | φ1.2 | 0.2 | 2.26 | 2.0227 |  | 200 | 16.4 | 0.184 | 0.174
| 2020-04-10 |  | 東京大学 | ラムダ Type Ⅱ | A#2000 |  |  | 15 | 幅広ガン | 1*320 | φ2.0 |  | SJ | φ1.2 | 0.2 | 4.1 | 3.4645 |  | 184 | 25 | 0.193 | 0.183
| 2020-04-10 |  | 東京大学 | Jr. A | A#800 |  |  | 15 | 幅広ガン | 1*90 | φ2.0 |  | SJ | φ1.2 | 0.2 |  | 0 | 0.173 |  |  | 0.175 | 0.165
| 2020-04-10 |  | 日本ﾊﾟｰｶﾗｲｼﾞﾝｸﾞ | シグマ | A#800 |  | 30 | 15 | 幅広ガン | 1*630 | φ2.0 |  | SJ | φ1.2 | 0.1 | 4.36 | 3.86296 | 0.092 | 28 |  | 0.091 | 0.092
| 2020-04-10 |  | 日本ﾊﾟｰｶﾗｲｼﾞﾝｸﾞ | RB-2 | A#800 |  |  | 15 | 幅広ガン | 1*180 | φ2.0 |  | SJ | φ1.2 | 0.1 | 1.22 | 1.1102 | 0.087 | 140 | 9.8 | 0.101 | 0.087
| 2020-04-13 |  | 伊勢村田製作所 | Jr. B | A#2000 |  | 10 | 15 | ミニベロガン | 3*6 | φ2.0*2 |  |  | 2.5*4.5 | 0.4 |  | 0 | 0.15 | 49 |  |  |  | バイパス径3mm
| 2020-04-14 |  | 三井金属鉱業 | シグマ | A#600 |  | 30 | 15 | 幅広ガン | 1*630 | φ2.0 |  | SJ | φ1.2 | 0.25 | 9.24 | 8.18664 | 0.214 | 41 |  | 0.222 | 0.212
| 2020-04-17 |  | SUBARU | RB-6 | S-20 |  |  | 15 | コンパクトガン | 12.5L | φ8.0 | 無 |  |  | 0.35 | 1.78 | 1.60912 | 0.2 | 240 | 15
| 2020-04-17 |  | SUBARU | RB-3 | GH0.1-0.2 |  |  | 15 | コンパクトガン | 12.5L | φ8.0 | 無 |  |  | 0.35 | 1.88 | 1.692 | 0.2 | 63 | 16
| 2020-04-20 |  | TOTO | RB-5 | #1200 |  | 17 | 15 | コンパクトガン | 12.5 | φ8.0 |  |  |  | 0.24 | 0.82 | 0.7339 | 0.2 | 213 | 29.1
| 2020-04-20 |  | TOTO | RB-5 | #1200 |  | 17 | 15 | コンパクトガン | 12.5 | φ8.0 |  |  |  | 0.26 | 0.96 | 0.8592 | 0.2 | 213 | 27.4
| 2020-04-20 |  | TOTO | RB-5 | #1200 |  | 17 | 15 | コンパクトガン | 12.5 | φ8.0 |  |  |  | 0.27 | 1.05 | 0.93975 | 0.2 | 213 | 25.9
| 2020-04-20 |  | TOTO | RB-5 | #1200 |  | 17 | 15 | コンパクトガン | 12.5 | φ8.0 |  |  |  | 0.28 | 1.12 | 1.0024 | 0.2 | 213 | 25.4
| 2020-04-20 |  | TOTO | RB-5 | #1200 |  | 17 | 15 | コンパクトガン | 12.5 | φ8.0 |  |  |  | 0.29 | 1.2 | 1.074 | 0.2 | 213 | 24.7
| 2020-04-20 |  | TOTO | RB-5 | #1200 |  | 17 | 15 | コンパクトガン | 12.5 | φ8.0 |  |  |  | 0.3 | 1.25 | 1.11875 | 0.2 | 213 | 24.2
| 2020-04-20 |  | TOTO | RB-5 | #1200 |  | 17 | 15 | コンパクトガン | 12.5 | φ8.0 |  |  |  | 0.32 | 1.39 | 1.24405 | 0.2 | 213 | 22.3
| 2020-04-20 |  | TOTO | RB-5 | #1200 |  | 17 | 15 | コンパクトガン | 12.5 | φ8.0 |  |  |  | 0.34 | 1.506 | 1.34787 | 0.2 | 213 | 21.6
| 2020-04-20 |  | TOTO | RB-5 | #1200 |  | 17 | 15 | コンパクトガン | 12.5 | φ8.0 |  |  |  | 0.35 | 1.57 | 1.40515 | 0.2 | 213 | 20.9
| 2020-04-20 |  | TOTO | RB-5 | #1200 |  | 17 | 15 | コンパクトガン | 12.5 | φ8.0 |  |  |  | 0.36 | 1.614 | 1.44453 | 0.2 | 213 | 20.5
| 2020-04-20 |  | TOTO | RB-5 | #1200 |  | 17 | 15 | コンパクトガン | 12.5 | φ8.0 |  |  |  | 0.38 | 1.73 | 1.54835 | 0.2 | 213 | 19.5
| 2020-04-20 |  | TOTO | RB-5 | #1200 |  | 17 | 15 | コンパクトガン | 12.5 | φ8.0 |  |  |  | 0.4 | 1.84 | 1.6468 | 0.2 | 213 | 18.4
| 2020-04-21 |  | 武蔵精密 | WLS-M | GH0.1-0.2 |  |  | 15 | 幅広ガン | 2.5*90 | φ2.0 |  | SJ | φ2.0 | 0.3 | 4.48 | 4.48 | 0.2 | 225
| 2020-04-21 |  | Y-TEC | RB-1 | SA#60 |  |  | 15 | コンパクトガン | 12.5 | φ6.0 | 無 |  |  | 0.35 | 1.26 | 1.1592 | 0.18 |  | 20.3
| 2020-04-22 |  | AGCｴﾚｸﾄﾛﾆｸｽ | ゼータ | A#2000 |  |  |  | 幅広ガン | 1*320 | φ2.0 |  | SJ | φ1.2 | 0.2 | 4.3 | 3.4701 |  |  |  | 0.16 | 0.15
| 2020-04-22 |  | AGCｴﾚｸﾄﾛﾆｸｽ | ゼータ | A#2000 |  |  |  | 幅広ガン | 1*320 | φ2.0 |  | SJ | φ1.2 | 0.15 | 3.8 | 3.0666 |  |  |  | 0.114 | 0.11
| 2020-04-22 |  | AGCｴﾚｸﾄﾛﾆｸｽ | Jr. A | A#800 |  |  |  | 幅広ガン | 1*90 |  |  |  |  | 0.2 |  | 0 |  |  |  | 0.18 | 0.17
| 2020-04-22 |  | AGCｴﾚｸﾄﾛﾆｸｽ | Jr. A | A#800 |  |  |  | 幅広ガン | 1*90 |  |  |  |  | 0.15 |  | 0 |  |  |  | 0.136 | 0.125
| 2020-04-22 |  | 村田製作所 | RB-5 | A#800 |  | 13 | 15 | 幅広ガン | 1*180 | φ2.0 |  | SJ | φ1.2 | 0.25 | 2.593 | 2.320735 | 0.207 | 215 | 13 | 0.236 | 0.223
| 2020-04-27 |  | 三菱マテリアル | ココット C | B-205 |  | 8 | 15 | コンパクトガン | 9.5 | φ4.5 | 無 |  |  | 0.3 |  | 0
| 2020-04-28 |  | 富士電機 | Jr. B | B-205 |  |  |  | 幅広ガン | 2*90 |  |  |  |  | 0.15 |  | 0 | 0.16 | 53 |  | 0.127 | 0.126
| 2020-04-28 |  | 富士電機 | Jr. B | B-205 |  |  |  | 幅広ガン | 2*90 |  |  |  |  | 0.2 |  | 0 | 0.16 | 53 |  | 0.163 | 0.138
| 2020-04-28 |  | 富士電機 | Jr. B | B-205 |  |  |  | 幅広ガン | 2*90 |  |  |  |  | 0.25 |  | 0 | 0.16 | 53 |  | 0.199 | 0.146
| 2020-04-28 |  | 富士電機 | RB-6 | B-120 |  |  |  | 幅広ガン | 2*90 |  |  |  |  | 0.15 | 0.9 | 0.8136 | 0.16 | 192 | 25 | 0.143 | 0.14
| 2020-04-28 |  | 富士電機 | RB-6 | B-120 |  |  |  | 幅広ガン | 2*90 |  |  |  |  | 0.2 | 1.4 | 1.2656 | 0.16 | 192 | 20 | 0.19 | 0.157
| 2020-04-28 |  | 富士電機 | RB-6 | B-120 |  |  |  | 幅広ガン | 2*90 |  |  |  |  | 0.25 | 1.7 | 1.5368 | 0.16 | 192 | 15 | 0.235 | 0.165
| 2020-04-30 |  | 東陽理化学研究所 | RB-6 | B-120 |  |  | 15 | 幅広ガン | 2.5*60 | φ2.5 |  | SJ | φ2.0 | 0.4 | 3.38 | 3.05552 | 0.24 | 237
| 2020-04-30 |  | 東陽理化学研究所 | RB-6 | B-60 |  | 10 | 15 | 幅広ガン | 2.5*60 | φ2.5 |  | SJ | φ2.0 | 0.4 | 3.38 | 3.05552 | 0.24 | 245
| 2020-05-11 |  | 富士フイルム | ラムダ Type Ⅱ |  |  |  |  | 幅広ガン | 1*320 | φ2.0 |  | SJ | φ1.2 | 0.17 | 3.899 | 3.294655 | 0.156 | 170 | 20 | 0.168 | 0.157
| 2020-05-11 |  | 富士フイルム | ラムダ Type Ⅱ |  |  |  |  | 幅広ガン | 1*320 | φ2.0 |  | SJ | φ1.2 | 0.21 | 4.372 | 3.69434 | 0.195 | 188 | 24 | 0.205 | 0.195
| 2020-05-11 |  | 富士フイルム | ラムダ Type Ⅱ |  |  |  |  | 幅広ガン | 1*320 | φ2.0 |  | SJ | φ1.2 | 0.25 | 5.027 | 4.247815 | 0.232 | 205 | 27 | 0.242 | 0.232
| 2020-05-11 |  | 信越化学 | RB-5 | A#800 |  |  |  | 幅広ガン | 1*90 |  |  |  |  | 0.2 | 1.1 | 0 |  | 190 | 6.3 | 0.188 | 0.18
| 2020-05-11 |  | 信越化学 | RB-5 | A#800 |  |  |  | 幅広ガン | 1*90 |  |  |  |  | 0.15 | 0.9 | 0 |  | 160 | 3.6 | 0.137 | 0.125
| 2020-05-11 |  | 信越化学 | ラムダ Type Ⅱ | WA4000SB |  |  |  | 幅広ガン | 1*320 |  |  |  |  | 0.2 | 4.2 | 0 |  | 182 | 23 | 0.195 | 0.084
| 2020-05-11 |  | 信越化学 | ラムダ Type Ⅱ | WA4000SB |  |  |  | 幅広ガン | 1*320 |  |  |  |  | 0.15 | 3.4 | 0 |  | 160 | 20 | 0.152 | 0.141
| 2020-05-11 |  | 信越化学 | [11 empty] | 0.2 | 3.3 | 0 |  | 31.5 |  | 0.157 | 0.144
| 2020-05-11 |  | 信越化学 | [11 empty] | 0.15 | 2.7 | 0 |  | 28.5 |  | 0.12 | 0.111
| 2020-05-12 |  | 東京大学 | RB-5 |  |  |  |  | 幅広ガン | 1*90 |  |  |  |  | 0.2 | 1.1 | 0 |  |  | 4.5 | 0.187 | 0.176
| 2020-05-13 |  | COUSEI | ゼータ | A#2000 |  |  | 15 | 幅広ガン | 1*320 | φ2.0 |  | SJ | φ1.2 | 0.2 | 3.1 | 2.5017 | 0.165 | 33 |  | 0.165 | 0.155
| 2020-05-13 |  | COUSEI | Jr. B | EMB-20 |  |  | 15 | 幅広ガン | 1*90 | φ2.0 |  | SJ | φ1.2 | 0.2 |  | 0 | 0.175 | 55
| 2020-05-13 |  | MARUWA | mini PFE 100 |  |  |  |  | 幅広ガン | 1*90 | φ2.0 |  | SJ | φ1.2 | 0.15 |  | 0 | 0.156 | 47 |  | 0.133 | 0.122 | 排風機周波数：37Hz
| 2020-05-13 |  | MARUWA | mini PFE 100 |  |  |  |  | 幅広ガン | 1*90 | φ2.0 |  | SJ | φ1.2 | 0.2 |  | 0 | 0.195 | 55 |  | 0.18 | 0.17 | 排風機周波数：40Hz
| 2020-05-14 |  | MARUWA | mini PFE 100 |  |  |  |  | 幅広ガン | 1*90 | φ2.0 |  | SJ | φ1.2 | 0.25 |  | 0 | 0.232 | 62 |  | 0.226 | 0.216 | 排風機周波数：43Hz
| 2020-05-15 |  | 古賀電機 | RB-2 | A#2000 |  | 15 | 15 | 幅広ガン | 1*90 |  |  |  |  | 0.25 | 1.3 | 1.183 |  | 215 | 6.8 | 0.235 | 0.224
| 2020-05-15 |  | 古賀電機 | RB-2 | A#2000 |  | 15 | 15 | 幅広ガン | 1*90 |  |  |  |  | 0.2 | 1.1 | 1.001 |  | 192 | 5.7 | 0.19 | 0.18
| 2020-05-15 |  | 古賀電機 | RB-2 | A#2000 |  | 15 | 15 | 幅広ガン | 1*90 |  |  |  |  | 0.15 | 0.9 | 0.819 |  | 165 | 4.7 | 0.14 | 0.131
| 2020-05-19 |  |  | ゼータ | A#2000 |  |  | 15 | 幅広ガン | 1*320 | φ2.0 |  | SJ | φ1.2 | 0.15 | 2.54 | 2.03165 | 0.125 | 28.2 |  | 0.124 | 0.114
| 2020-05-19 |  | ネッツ | ラムダ Type Ⅱ | WA4000SB |  |  | 15 | 幅広ガン | 1*320 | φ2.0 |  | SJ | φ1.2 | 0.15 | 3.098 | 2.61781 | 0.15 | 165 | 24 | 0.146 | 0.148
| 2020-05-20 |  | スタンレー電気 | Jr. B | G-0053 |  |  | 15 | 幅広ガン | 1*90 | φ2.0 |  | SJ | φ1.2 | 0.15 |  | 0 | 0.116 | 46 |  | 0.13 | 0.12
| 2020-05-20 |  | スタンレー電気 | Jr. B | G-0053 |  |  | 15 | 幅広ガン | 1*90 | φ2.0 |  | SJ | φ1.2 | 0.2 |  | 0 | 0.167 | 55 |  | 0.18 | 0.17
| 2020-05-20 |  | スタンレー電気 | Jr. B | G-0053 |  |  | 15 | 幅広ガン | 1*90 | φ2.0 |  | SJ | φ1.2 | 0.25 |  | 0 | 0.21 | 60 |  | 0.22 | 0.21
| 2020-05-20 |  | 京セラ | ラムダ | A#1200 |  | 20 | 15 | 幅広ガン | 1*320 | φ2.0 |  | SJ | φ1.2 | 0.18 |  | 3.0225 | 0.14 | 31.5 |  | 0.148 | 0.138
| 2020-05-25 |  | 富士セラミックス | シグマ | A#600 |  |  | 15 | 幅広ガン | 1*630 | φ2.0 |  | SJ | φ1.2 | 0.2 | 7.64 | 6.76904 | 0.165 | 34 |  | 0.179 | 0.165
| 2020-05-27 |  | 小島プレス | RB-1 | SA#60 |  |  | 15 | ミニベロガン | 3*12 | φ2.2*4 |  | SS | 10.5*2.5 | 0.35 | 0.73 | 0.6716 | 0.2 |  | 9 |  |  | バイパスオリフィスφ3（S流量はバイパス込み）
| 2020-05-27 |  | 小島プレス | RB-1 | SA#60 |  |  | 15 | ミニベロガン | 6*12 | φ3.5*2 |  | SS | 10.5*2.5 | 0.35 | 0.65 | 0.598 | 0.2 |  | 11 |  |  | バイパス無し
| 2020-05-27 |  | 京セラ | ラムダ | A#1200 |  |  | 15 | 幅広ガン | 1*320 | φ2.0 |  | SJ | φ1.2 | 0.18 | 3.62 | 3.0225 | 0.137 | 31.5 |  | 0.147 | 0.137
| 2020-05-28 |  | 大同ﾒﾀﾙ | RB-2 | A#1000 |  |  | 15 | 幅広ガン | 1*90 | φ2.0 |  |  | φ1.2 | 0.15 | 0.89 | 0.8099 | 0.123 | 160 | 3.9 | 0.137 | 0.126
| 2020-05-28 |  | 大同ﾒﾀﾙ | RB-2 | A#1000 |  |  | 15 | 幅広ガン | 1*90 | φ2.0 |  |  | φ1.2 | 0.25 | 1.29 | 1.1739 | 0.216 | 210 | 5.2 | 0.234 | 0.223
| 2020-05-28 |  | 大同ﾒﾀﾙ | RB-2 | A#600 |  |  | 15 | 幅広ガン | 1*90 | φ2.0 |  |  | φ1.2 | 0.15 | 0.88 | 0.8008 | 0.12 | 160 | 3.4 | 0.137 | 0.128
| 2020-05-28 |  | 大同ﾒﾀﾙ | RB-2 | A#600 |  |  | 15 | 幅広ガン | 1*90 | φ2.0 |  |  | φ1.2 | 0.25 | 1.28 | 1.1648 | 0.217 | 210 | 5.2 | 0.235 | 0.226
| 2020-06-10 |  | 古河電機 | RB-5 | A#2000 |  |  |  | 幅広ガン | 1*90 |  |  |  |  | 0.25 | 1.35 | 1.20825 |  | 215 | 6.2 | 0.233 | 0.221
| 2020-06-10 |  | 古河電機 | RB-5 | A#800 |  |  |  | 幅広ガン | 1*90 |  |  |  |  | 0.25 | 1.35 | 1.20825 |  | 215 | 6 | 0.234 | 0.221
| 2020-06-10 |  | 古河電機 | RB-5 | A#320 |  |  |  | 幅広ガン | 1*90 |  |  |  |  | 0.2 | 1 | 0.895 |  | 195 | 4.8 | 0.187 | 0.177
| 2020-06-10 |  | 古河電機 | RB-5 | A#320 |  |  |  | 幅広ガン | 1*90 |  |  |  |  | 0.15 | 0.86 | 0.7697 |  | 162 | 3.2 | 0.134 | 0.123
| 2020-06-11 |  | 三井金属鉱業 | シグマ | A#600 |  |  | 15 | 幅広ガン | 1*630 | φ2.0 |  | SJ | φ1.2 | 0.25 | 9.3 | 8.18664 | 0.22 | 41 |  | 0.226 | 0.216
| 2020-06-17 |  | ｶｼｵ計算機 | Jr. B | SA#120 |  |  | 15 | 幅広ガン | 2*90 | φ2.0 |  | SS | φ2.0 | 0.2 |  | 0 | 0.15 | 50
| 2020-06-17 |  | ｶｼｵ計算機 | RB-5 | A#320 |  |  | 15 | 幅広ガン | 1*180 | φ2.0 |  | SJ | φ1.2 | 0.2 | 1.69 | 1.51255 | 0.163 | 195 | 9.6 | 0.189 | 0.184
| 2020-06-18 |  | JFEスチール | RB-3 | S-10 |  |  | 15 | コンパクトガン | 12.5 | φ6.0 | 無 |  |  | 0.2 | 0.61 | 0.549 | 0.2 | 66 |  |  |  | S流量34L/min以上（表示OF）
| 2020-06-18 |  | 富士セラミックス | シグマ | A#600 |  |  | 15 | 幅広ガン | 1*630 | φ2.0 |  | SJ | φ1.2 | 0.2 | 7.52 | 6.66272 | 0.172 | 37 |  | 0.179 | 0.165
| 2020-06-22 |  | 三井金属鉱業 | mini PFE 100 | A#600 |  | 20 | 15 | 幅広ガン | 1*90 | φ2.0 |  | SJ | φ1.2 | 0.26 | 1.4 | 1.0878 | 0.22 |  |  | 0.23 | 0.22 | 上ガンのみ
| 2020-06-22 |  | 三井金属鉱業 | mini PFE 100 | A#600 |  | 20 | 15 | 幅広ガン | 1*90 | φ2.0 |  | SJ | φ1.2 | 0.2 | 1.25 | 0.97125 | 0.168 |  |  | 0.18 | 0.17 | 上ガンのみ
| 2020-06-22 |  | 三井金属鉱業 | mini PFE 100 | A#600 |  | 20 | 15 | 幅広ガン | 1*90 | φ2.0 |  | SJ | φ1.2 | 0.15 | 1.02 | 0.79254 | 0.117 |  |  | 0.13 | 0.12 | 上ガンのみ
| 2020-06-22 |  | 三井金属鉱業 | mini PFE 100 | A#400 |  | 20 | 15 | 幅広ガン | 1*90 | φ2.0 |  | SJ | φ1.2 | 0.2 | 1.1 | 0.8547 | 0.17 |  |  | 0.18 | 0.17 | 上ガンのみ
| 2020-06-22 |  | 三井金属鉱業 | mini PFE 100 | A#400 |  | 20 | 15 | 幅広ガン | 1*90 | φ2.0 |  | SJ | φ1.2 | 0.15 | 0.85 | 0.66045 | 0.12 |  |  | 0.13 | 0.12 | 上ガンのみ
| 2020-06-22 |  | 三井金属鉱業 | mini PFE 100 | A#320 |  | 20 | 15 | 幅広ガン | 1*90 | φ2.0 |  | SJ | φ1.2 | 0.2 | 1.08 | 0.83916 | 0.171 |  |  | 0.18 | 0.17 | 上ガンのみ
| 2020-06-22 |  | 三井金属鉱業 | mini PFE 100 | A#320 |  | 20 | 15 | 幅広ガン | 1*90 | φ2.0 |  | SJ | φ1.2 | 0.15 | 0.87 | 0.67599 | 0.12 |  |  | 0.13 | 0.12 | 上ガンのみ
| 2020-06-23 |  | 西日本貿易 | MSB-Ⅵ | BPS-150 |  | 30 | 16 | 幅広ガン | 2*400 | φ2.0 |  | SJ | φ1.8 | 0.1 | 3.2 | 2.9568 | 0.2 | 46 | 110
| 2020-06-23 |  | 西日本貿易 | MSB-Ⅵ | BPS-150 |  | 30 | 16 | 幅広ガン | 2*400 | φ2.0 |  | SJ | φ1.8 | 0.15 | 4.54 | 4.19496 | 0.2 | 46 | 106
| 2020-06-23 |  | 西日本貿易 | MSB-Ⅵ | BPS-150 |  | 30 | 16 | 幅広ガン | 2*400 | φ2.0 |  | SJ | φ1.8 | 0.2 | 5.64 | 5.21136 | 0.2 | 46 | 104
| 2020-06-25 |  | ファインテック | ラムダ Type Ⅱ | WA4000SB |  |  | 15 | 幅広ガン | 1*320 | φ2.0 |  | SJ | φ1.2 | 0.2 | 4.25 | 3.59125 | 0.18 | 182 | 23 | 0.193 | 0.183
| 2020-06-25 |  | ファインテック | ラムダ Type Ⅱ | WA4000SB |  |  | 15 | 幅広ガン | 1*320 | φ2.0 |  | SJ | φ1.2 | 0.1 | 2.44 | 2.0618 | 0.095 | 135 | 20 | 0.098 | 0.095
| 2020-06-30 |  | 日本ﾓﾚｯｸｽ | RB-2 | A#800 |  |  | 15 | 幅広ガン | 1*160 | φ2.0 |  | SJ | φ1.2 | 0.15 | 1.75 | 1.5925 | 0.12 | 165 | 12.1 | 0.138 | 0.128
| 2020-06-30 |  | 日本ﾓﾚｯｸｽ | RB-2 | A#800 |  |  | 15 | 幅広ガン | 1*160 | φ2.0 |  | SJ | φ1.2 | 0.2 | 2.18 | 1.9838 | 0.166 | 191 | 14.9 | 0.183 | 0.172
| 2020-06-30 |  | 日本ﾓﾚｯｸｽ | RB-2 | A#320 |  |  | 15 | 幅広ガン | 1*160 | φ2.0 |  | SJ | φ1.2 | 0.15 | 1.7 | 1.547 | 0.121 | 163 | 10.1 | 0.139 | 0.129
| 2020-06-30 |  | 日本ﾓﾚｯｸｽ | RB-2 | A#320 |  |  | 15 | 幅広ガン | 1*160 | φ2.0 |  | SJ | φ1.2 | 0.2 | 2.07 | 1.8837 | 0.171 | 191 | 12.1 | 0.187 | 0.176
| 2020-06-30 |  | 日本精工 | RB-3 | GH01M |  |  |  | 幅広ガン | 2.5*90 |  |  |  |  | 0.2 | 2.2 | 1.98 | 0.18 | 58 | [16 empty] | レーザー | x50 |  | 2.5μm
| 2020-07-06 |  | カイインダストリーズ | Jr. A | WA#6000 |  |  | 15 | 幅広ガン | 1*90 | φ2.0 |  | SJ | φ1.2 | 0.05 |  | 0 | 0.055 | 30 |  | 0.05 | 0.05
| 2020-07-06 |  | カイインダストリーズ | Jr. A | WA#6000 |  |  | 15 | 幅広ガン | 1*90 | φ2.0 |  | SJ | φ1.2 | 0.2 |  | 0 | 0.175 | 52.5 |  | 0.181 | 0.171
| 2020-07-06 |  | 日立建機 | バレル式WB | S-20 |  |  | 15 | コンパクトガン | 12.5L | φ6.0 | 無 |  |  | 0.4 |  | 0 | 0.16
| 2020-07-07 |  | ファインテック | ラムダ Type Ⅱ | WA4000SB |  |  | 15 | 幅広ガン | 1*320 | φ2.0 |  | SJ | φ1.2 | 0.2 | 4.33 | 3.65885 | 0.18 | 184 | 24 | 0.195 | 0.185
| 2020-07-08 |  | イサハヤ電子 | mini PFE 100 | G-0053 |  |  | 15 | 幅広ガン | 1*90 | φ2.0 |  | SJ | φ1.2 | 0.2 | 1.1 | 0.8547 | 0.195 | 55 |  | 0.18 | 0.17 | 上ガンのみ
| 2020-07-08 |  | イサハヤ電子 | mini PFE 100 | B-205 |  |  | 15 | 幅広ガン | 1*90 | φ2.0 |  | SJ | φ1.2 | 0.2 | 1.12 | 0.87024 | 0.195 | 55 |  | 0.18 | 0.17
| 2020-07-08 |  | イサハヤ電子 | RB-2 | A#800 |  |  | 15 | 幅広ガン | 1*160 | φ2.0 |  | SJ | φ1.2 | 0.2 | 2.19 | 1.9929 | 0.165 | 190 | 15 | 0.189 | 0.177
| 2020-07-09 |  | ASE | RB-2 | G-0053 |  |  | 15 | 幅広ガン | 1*90 |  |  |  |  | 0.2 | 1 | 0.91 |  |  | 4.4 | 0.191 | 0.142
| 2020-07-09 |  | ASE | RB-2 | G-0053 |  |  | 15 | 幅広ガン | 1*90 |  |  |  |  | 0.15 | 0.85 | 0.7735 |  |  | 3.5 | 0.181 | 0.132
| 2020-07-09 |  | 日本軽金属 | RB-5 | A#600 |  | 13 | 14 | 幅広ガン | 1*160 | φ2.0 |  | SJ | φ1.2 | 0.2 | 1.82 | 1.6289 |  | 187 | 9.6 | 0.186 | 0.177
| 2020-07-09 |  | 日本軽金属 | RB-5 | A#600 |  | 13 | 14 | ミニベロガン | 6*12 | φ3.5*2 |  | SS |  | 0.2 | 0.33 | 0.29535 | 0.15 | 182 | 12.2
| 2020-07-09 |  | 日本軽金属 | RB-5 | A#600 |  | 13 | 14 | ミニベロガン | 6*12 | φ3.5*2 |  | SS |  | 0.25 | 0.46 | 0.4117 | 0.15 | 182 | 10.5
| 2020-07-09 |  | 日本軽金属 | RB-5 | A#600 |  | 13 | 14 | ミニベロガン | 6*12 | φ3.5*2 |  | SS |  | 0.3 | 0.59 | 0.52805 | 0.15 | 182 | 8.9
| 2020-07-09 |  | 日本軽金属 | RB-5 | A#600 |  | 13 | 14 | ミニベロガン | 6*12 | φ3.5*2 |  | SS |  | 0.35 | 0.7 | 0.6265 | 0.15 | 182 | 8
| 2020-07-09 |  | 東京エレクトロン九州 | Jr. A | WA#4000 |  | 12 | 15 | 幅広ガン | 1*90 | φ2.0 |  | SJ | φ1.2 | 0.25 |  | 0 | 0.22 | 57 |  | 0.23 | 0.22
| 2020-07-13 |  | ﾄｸﾔﾏ | RB-5 |  |  |  |  | 幅広ガン | 1*160 | φ2.0 |  | SJ | φ1.2 | 0.15 | 1.49 | 1.33355 | 0.112 | 168 | 7.5 | 0.141 | 0.13
| 2020-07-13 |  | ﾄｸﾔﾏ | RB-5 |  |  |  |  | 幅広ガン | 1*160 | φ2.0 |  | SJ | φ1.2 | 0.2 | 1.82 | 1.6289 | 0.163 | 198 | 9.2 | 0.191 | 0.181
| 2020-07-13 |  | ﾄｸﾔﾏ | シグマ |  |  |  |  | 幅広ガン | 1*630 | φ2.0 |  | SJ | φ1.2 | 0.15 | 6.18 | 5.47548 | 0.126 | 31.2 |  | 0.132 | 0.122
| 2020-07-13 |  | ﾄｸﾔﾏ | シグマ |  |  |  |  | 幅広ガン | 1*630 | φ2.0 |  | SJ | φ1.2 | 0.2 | 7.52 | 6.66272 | 0.17 | 36.5 |  | 0.176 | 0.167
| 2020-07-13 |  | ﾊﾟﾅｿﾆｯｸ | シグマ | A#800 |  | 30 | 15 | 幅広ガン | 1*630 | φ2.0 |  | SJ | φ1.2 | 0.12 | 4.9 | 4.3414 | 0.1 | 28.5 |  | 0.11 | 0.1
| 2020-07-13 |  | ﾊﾟﾅｿﾆｯｸ | シグマ | A#800 |  | 30 | 15 | 幅広ガン | 1*630 | φ2.0 |  | SJ | φ1.2 | 0.14 | 5.5 | 4.873 | 0.11 | 30 |  | 0.127 | 0.117
| 2020-07-13 |  | ﾊﾟﾅｿﾆｯｸ | シグマ | A#800 |  | 30 | 15 | 幅広ガン | 1*630 | φ2.0 |  | SJ | φ1.2 | 0.155 | 6 | 5.316 | 0.119 | 31 |  | 0.135 | 0.125
| 2020-07-13 |  | ﾊﾟﾅｿﾆｯｸ | シグマ | A#800 |  | 30 | 15 | 幅広ガン | 1*630 | φ2.0 |  | SJ | φ1.2 | 0.1 | 4.4 | 3.8984 | 0.09 | 27 |  | 0.1 | 0.1
| 2020-07-14 |  | パナソニック | Jr. A | WA4000SB |  |  |  | 幅広ガン | 1*90 |  |  |  |  | 0.15 |  | 0 |  |  |  | 0.135 | 0.123
| 2020-07-14 |  | パナソニック | Jr. A | WA4000SB |  |  |  | 幅広ガン | 1*90 |  |  |  |  | 0.2 |  | 0 |  |  |  | 0.179 | 0.17
| 2020-07-14 |  | 大日本印刷 | ゼータ | A#2000 |  |  | 15 | 幅広ガン | 1*320 | φ2.0 |  | SJ | φ1.2 | 0.15 | 3.6 | 2.9052 | 0.13 | 30 |  | 0.13 | 0.12
| 2020-07-14 |  | 大日本印刷 | シグマ | A#800 |  |  | 15 | 幅広ガン | 1*630 | φ2.0 |  | SJ | φ1.2 | 0.15 | 6.02 | 5.33372 | 0.13 | 30 |  | 0.13 | 0.12
| 2020-07-14 |  | 大日本印刷 | シグマ | A#800 |  |  | 15 | 幅広ガン | 1*630 | φ2.0 |  | SJ | φ1.2 | 0.25 | 9.54 | 8.45244 | 0.23 | 40 |  | 0.22 | 0.21
| 2020-07-14 |  | 大日本印刷 | RB-5 | A#320 |  |  | 15 | 幅広ガン | 1*160 | φ2.0 |  | SJ | φ1.2 | 0.15 | 1.477 | 1.321915 | 0.111 | 165 | 7.1 | 0.139 | 0.132
| 2020-07-16 |  | COSEI | ゼータ | A#2000 |  |  | 15 | 幅広ガン | 1*320 | φ2.0 |  | SJ | φ1.2 | 0.2 | 5.94 | 4.79358 | 0.16 | 34 |  | 0.16 | 0.15
| 2020-07-16 |  | COSEI | シグマ | A#800 |  |  | 15 | 幅広ガン | 1*630 | φ2.0 |  | SJ | φ1.2 | 0.2 | 7.74 | 6.85764 | 0.162 | 35.5 |  | 0.175 | 0.165
| 2020-07-16 |  | COSEI | RB-5 | A#320 |  |  | 15 | 幅広ガン | 1*160 | φ2.0 |  | SJ | φ1.2 | 0.2 |  | 0 | 0.162 | 220 |  | 0.19 | 0.181
| 2020-07-20 |  | 三井金属鉱業 | mini PFE 100 | A#500 |  | 20 | 15 | 幅広ガン | 1*90 | φ2.0 |  | SJ | φ1.2 | 0.25 | 1.49 | 1.15773 | 0.22 | 59 |  | 0.22 | 0.21 | 上ガンのみ
| 2020-07-20 |  | 三井金属鉱業 | mini PFE 100 | A#500 |  | 20 | 15 | 幅広ガン | 1*90 | φ2.0 |  | SJ | φ1.2 | 0.2 | 1.17 | 0.90909 | 0.16 | 51 |  | 0.17 | 0.16 | 上ガンのみ
| 2020-07-20 |  | 三井金属鉱業 | mini PFE 100 | A#500 |  | 20 | 15 | 幅広ガン | 1*90 | φ2.0 |  | SJ | φ1.2 | 0.175 | 1.08 | 0.83916 | 0.14 | 47 |  | 0.15 | 0.14 | 上ガンのみ
| 2020-07-20 |  | 三井金属鉱業 | mini PFE 100 | A#500 |  | 20 | 15 | 幅広ガン | 1*90 | φ2.0 |  | SJ | φ1.2 | 0.2 | 1.02 | 0.79254 | 0.12 | 43 |  | 0.13 | 0.12 | 上ガンのみ
| 2020-07-23 |  | 名北工業 | MSB-Ⅵ | GH0.1-0.2 |  |  | 15 | コンパクトガン | 9.5L | φ6.0 | 無 |  |  | 0.4 |  | 1.16 | 0.2 | 49 | 11
| 2020-07-23 |  | 名北工業 | MSB-Ⅵ | GH0.1-0.2 |  |  | 15 | コンパクトガン | 11L | φ7.0 | 無 |  |  | 0.4 |  | 1.49 | 0.2 | 49 | 15
| 2020-07-23 |  | 名北工業 | MSB-Ⅵ | GH0.1-0.2 |  |  | 15 | コンパクトガン | 12.5L | φ6.0 | 無 |  |  | 0.4 |  | 1.16 | 0.2 | 49 | 30
| 2020-07-23 |  | 名北工業 | MSB-Ⅵ | GH0.1-0.2 |  |  | 15 | コンパクトガン | 12.5L | φ6.0MJ | 無 |  |  | 0.4 |  | 1.19 | 0.2 | 49 | 28
| 2020-07-23 |  | 名北工業 | MSB-Ⅵ | GH0.1-0.2 |  |  | 15 | コンパクトガン | 12.5L | φ7.0 | 無 |  |  | 0.4 |  | 1.49 | 0.2 | 49 | 23
| 2020-07-27 |  | 武蔵精密工業 | RB-3 | GH0.1-0.2 |  |  | 14 | 幅広ガン | 2.5*90 | φ2.0 |  | SJ | φ2.0 | 0.2 | 1.88 | 1.692 | 0.19 | 65 | 25.5 | 0.182 | 0.16
| 2020-07-27 |  | 武蔵精密工業 | RB-3 | GH0.1-0.2 |  |  | 14 | 幅広ガン | 2.5*90 | φ2.0 |  | SJ | φ2.0 | 0.25 | 2.34 | 2.106 | 0.19 | 65 | 23.3 | 0.224 | 0.17
| 2020-07-30 |  | ファインテック | ラムダ Type Ⅱ | WA4000SB |  |  | 15 | 幅広ガン | 1*320 | φ2.0 |  | SJ | φ1.2 | 0.2 | 4.25 | 3.59125 | 0.18 | 182 | 23 | 0.193 | 0.183
| 2020-07-30 |  | ファインテック | ラムダ Type Ⅱ | WA4000SB |  |  | 15 | 幅広ガン | 1*320 | φ2.0 |  | SJ | φ1.2 | 0.1 | 2.44 | 2.0618 | 0.095 | 135 | 20 | 0.098 | 0.095
| 2020-08-03 |  | ｶｼｵ計算機 | RB-2 | A#320 |  |  | 15 | 幅広ガン | 1*90 | φ2.0 |  | SJ | φ1.2 | 0.2 | 1.08 | 0 | 0.17 | 195 | 4 | 0.19 | 0.18
| 2020-08-05 |  | 本田技術研究所 | RB-3 | B-120 |  | 10 | 15 | コンパクトガン | 9.5 | φ6.0 |  |  |  | 0.2 | 0.51 | 0.459 | 0.2 | 62.5
| 2020-08-05 |  | 本田技術研究所 | RB-3 | B-120 |  | 10 | 15 | コンパクトガン | 9.5 | φ6.0 |  |  |  | 0.3 | 1.07 | 0.963 | 0.2 | 62.5
| 2020-08-05 |  | 本田技術研究所 | RB-3 | B-120 |  | 10 | 15 | コンパクトガン | 9.5 | φ6.0 |  |  |  | 0.4 | 1.58 | 1.422 | 0.2 | 62.5
| 2020-08-05 |  | ローム | Jr. Type Ⅱ | B-205 |  |  |  | 幅広ガン | 1*90 |  |  |  |  | 0.25 | 1.21 | 0 |  | 62 |  | 0.233 | 0.221
| 2020-08-05 |  | ローム | Jr. Type Ⅱ | B-205 |  |  |  | 幅広ガン | 1*90 |  |  |  |  | 0.2 | 0.98 | 0 |  | 55 |  | 0.184 | 0.175
| 2020-08-05 |  | ローム | Jr. Type Ⅱ | B-205 |  |  |  | 幅広ガン | 1*90 |  |  |  |  | 0.15 | 0.82 | 0 |  | 46 |  | 0.134 | 0.122
| 2020-08-18 |  | 住友理工 | RB-2 | A#320 |  |  | 14 | 幅広ガン | 1*160 |  |  |  |  | 0.2 | 1.7 | 1.547 |  | 200 | 11 | 0.188 | 0.18
| 2020-08-18 |  |  | シグマ | A#800 |  | 25 | 13 | 幅広ガン | 1*630 | φ2.0 |  | SJ | φ1.2 | 0.2 | 7.5 | 6.645 |  | 36.5 |  | 0.171 | 0.162
| 2020-08-19 |  | MARUWA | mini PFE 100 |  |  | 15 | 15 | 幅広ガン | 1*90 | φ2.0 |  | SJ | φ1.2 | 0.15 |  | 0 | 0.135 | 43 |  | 0.12 | 0.11 | 排風機周波数：39Hz
| 2020-08-19 |  | MARUWA | mini PFE 100 |  |  | 15 | 15 | 幅広ガン | 1*90 | φ2.0 |  | SJ | φ1.2 | 0.25 |  | 0 | 0.204 | 57.5 |  | 0.21 | 0.2 | 排風機周波数：49Hz
| 2020-08-19 |  | MARUWA | Jr. Type Ⅱ |  |  | 10 | 15 | 幅広ガン | 1*90 | φ2.0 |  | SJ | φ1.2 | 0.15 |  | 0 | 0.12 | 45 |  | 0.128 | 0.117
| 2020-08-19 |  | MARUWA | Jr. Type Ⅱ |  |  | 10 | 15 | 幅広ガン | 1*90 | φ2.0 |  | SJ | φ1.2 | 0.25 |  | 0 | 0.23 | 61 |  | 0.231 | 0.22
| 2020-08-24 |  | ﾀﾞｲｷﾝ工業 | ラムダ Type Ⅱ | WA4000SB |  |  | 15 | 幅広ガン | 1*320 | φ2.0 |  | SJ | φ1.2 | 0.1 | 2.6 | 2.236 |  | 140 | 19 | 0.098 | 0.098
| 2020-08-24 |  | ﾀﾞｲｷﾝ工業 | ラムダ Type Ⅱ | WA4000SB |  |  | 15 | 幅広ガン | 1*320 | φ2.0 |  | SJ | φ1.2 | 0.15 | 3.6 | 3.096 |  | 162 | 20 | 0.147 | 0.137
| 2020-08-24 |  | ﾀﾞｲｷﾝ工業 | ラムダ Type Ⅱ | WA4000SB |  |  | 15 | 幅広ガン | 1*320 | φ2.0 |  | SJ | φ1.2 | 0.2 | 4.32 | 3.7152 |  | 188 | 24 | 0.196 | 0.186
| 2020-08-25 |  | LIXIL | シグマ | A#800 |  |  | 15 | 幅広ガン | 1*630 | φ2.0 |  | SJ | φ1.2 | 0.1 | 4.2 | 3.948 | 0.083 | 27 |  | 0.087 | 0.087
| 2020-08-25 |  | LIXIL | シグマ | A#800 |  |  | 15 | 幅広ガン | 1*630 | φ2.0 |  | SJ | φ1.2 | 0.12 | 5.04 | 4.7376 | 0.092 | 28 |  | 0.105 | 0.096
| 2020-08-25 |  | LIXIL | シグマ | A#800 |  |  | 15 | 幅広ガン | 1*630 | φ2.0 |  | SJ | φ1.2 | 0.15 | 5.96 | 5.6024 | 0.122 | 31.5 |  | 0.132 | 0.122
| 2020-08-25 |  | LIXIL | シグマ | A#800 |  |  | 15 | 幅広ガン | 1*630 | φ2.0 |  | SJ | φ1.2 | 0.2 | 7.4 | 6.956 | 0.167 | 36 |  | 0.178 | 0.168
| 2020-08-25 |  | LIXIL | Jr. A | AX-3-15 |  |  | 15 | 幅広ガン | 1*90 | φ2.0 |  | SJ | φ1.2 | 0.1 |  | 0 | 0.094 | 38.5 |  | 0.088 | 0.088
| 2020-08-25 |  | LIXIL | Jr. A | AX-3-15 |  |  | 15 | 幅広ガン | 1*90 | φ2.0 |  | SJ | φ1.2 | 0.2 |  | 0 | 0.172 | 51.5 |  | 0.176 | 0.166
| 2020-08-25 |  | 日本IBM | ラムダ Type Ⅱ | WA4000SB |  |  | 15 | 幅広ガン | 1*320 | φ2.0 |  | SJ | φ1.2 | 0.1 | 2.6 | 2.236 |  | 140 | 19 | 0.098 | 0.098
| 2020-08-25 |  | 日本IBM | ラムダ Type Ⅱ | WA4000SB |  |  | 15 | 幅広ガン | 1*320 | φ2.0 |  | SJ | φ1.2 | 0.15 | 3.6 | 3.096 |  | 162 | 20 | 0.147 | 0.137
| 2020-08-25 |  | 日本IBM | ラムダ Type Ⅱ | WA4000SB |  |  | 15 | 幅広ガン | 1*320 | φ2.0 |  | SJ | φ1.2 | 0.2 | 4.32 | 3.7152 |  | 188 | 20 | 0.196 | 0.186
| 2020-08-27 |  | 三井金属鉱業 | シグマ | A#600 |  |  | 15 | 幅広ガン | 1*630 | φ2.0 |  | SJ |  | 0.25 | 9.1 | 8.554 | 0.21 | 41 |  | 0.222 | 0.207
| 2020-08-27 |  | ASEジャパン | Jr. Type Ⅱ | EMB-20 |  |  |  | 幅広ガン | 1*90 |  |  |  |  | 0.15 |  | 0 |  | 46 |  | 0.128 | 0.118 | [13 empty] | レーザー | x50 |  | 2.5μm
| 2020-08-27 |  | ASEジャパン | Jr. Type Ⅱ | EMB-20 |  |  |  | 幅広ガン | 1*90 |  |  |  |  | 0.2 |  | 0 |  | 55 |  | 0.181 | 0.171 | [13 empty] | レーザー | x50 |  | 2.5μm
| 2020-08-27 |  | ASEジャパン | Jr. Type Ⅱ | EMB-20 |  |  |  | 幅広ガン | 1*90 |  |  |  |  | 0.25 |  | 0 |  | 62 |  | 0.229 | 0.218 | [13 empty] | レーザー | x50 |  | 2.5μm
| 2020-08-31 |  | ﾊﾟﾅｿﾆｯｸ | RB-6 | B-205 |  |  |  | 幅広ガン | 1*90 |  |  |  |  | 0.2 | 1 | 0.98 |  |  | 6 | 0.2 | 0.19
| 2020-08-31 |  | ﾊﾟﾅｿﾆｯｸ | ラムダ Type Ⅱ | WA4000SB |  |  |  | 幅広ガン | 1*320 | φ2.0 |  | SJ | φ1.2 | 0.2 | 4.4 | 3.784 |  | 185 | 21 | 0.193 | 0.182
| 2020-09-01 |  | 三菱マテリアル | 超硬LM | FZS-150 |  | 55 | 18 | 8連マルチガン90° | 9.5 | φ4.5 | 無 |  |  | 0.08 | 2.3 | 2.3 | 0.1 | 150 |  |  |  | エア流量は装置総量（2ガン+パージを含む）
| 2020-09-01 |  | 三菱マテリアル | 超硬LM | FZS-150 |  | 55 | 18 | 8連マルチガン90° | 9.5 | φ4.5 | 無 |  |  | 0.12 | 4.1 | 4.1 | 0.1 | 150 |  |  |  | エア流量は装置総量（2ガン+パージを含む）
| 2020-09-01 |  | 三菱マテリアル | 超硬LM | FZS-150 |  | 55 | 18 | 8連マルチガン90° | 9.5 | φ4.5 | 無 |  |  | 0.14 | 5 | 5 | 0.1 | 150 |  |  |  | エア流量は装置総量（2ガン+パージを含む）
| 2020-09-01 |  | 三菱マテリアル | 超硬LM | FZS-150 |  | 55 | 18 | 8連マルチガン90° | 9.5 | φ4.5 | 無 |  |  | 0.16 | 5.8 | 5.8 | 0.1 | 150 |  |  |  | エア流量は装置総量（2ガン+パージを含む）
| 2020-09-01 |  | 三菱マテリアル | 超硬LM | FZS-150 |  | 55 | 18 | 8連マルチガン90° | 9.5 | φ4.5 | 無 |  |  | 0.2 | 7.3 | 7.3 | 0.1 | 150 |  |  |  | エア流量は装置総量（2ガン+パージを含む）
| 2020-09-01 |  | 三菱マテリアル | 超硬LM | FZS-150 |  | 55 | 18 | 8連マルチガン90° | 9.5 | φ4.5 | 無 |  |  | 0.3 | 10.4 | 10.4 | 0.1 | 150 |  |  |  | エア流量は装置総量（2ガン+パージを含む）
| 2020-09-15 |  | 三井金属鉱業 | シグマ | A#600 |  |  | 15 | 幅広ガン | 1*630 | φ2.0 |  | SJ | φ1.2 | 0.25 | 9.14 | 8.5916 | 0.1 | 40 |  | 0.215 | 0.205
| 2020-09-29 |  | ジェイアール西日本コンサルタンツ | ラムダ Type Ⅱ | WA#4000 |  |  |  | 幅広ガン | 1*320 | φ2.0 |  | SJ | φ1.2 | 0.25 | 5.323 | 4.57778 | 0.228 | 207 |  | 0.242 | 0.232
| 2020-09-29 |  | ジェイアール西日本コンサルタンツ | ゼータ | A#2000 |  |  |  | 幅広ガン | 1*320 | φ2.0 |  | SJ | φ1.2 | 0.15 | 5.88 | 3.4104 | 0.115 | 28.5 |  | 0.15 | 0.105
| 2020-09-29 |  | ジェイアール西日本コンサルタンツ | ゼータ | A#2000 |  |  |  | 幅広ガン | 1*320 | φ2.0 |  | SJ | φ1.2 | 0.25 | 7.9 | 4.582 | 0.192 | 37 |  | 0.2 | 0.19
| 2020-09-29 |  | ジェイアール西日本コンサルタンツ | シグマ | A#800 |  |  |  | 幅広ガン | 1*630 | φ2.0 |  | SJ | φ1.2 | 0.25 | 9.28 | 8.7232 | 0.214 | 41 |  | 0.222 | 0.212
| 2020-09-29 |  | 三井金属鉱業 | mini PFE 100 | A#600 |  | 20 | 15 | 幅広ガン | 1*90 | φ2.0 |  | SJ | φ1.2 | 0.26 | 1.4 | 1.0878 | 0.22 |  |  | 0.23 | 0.22 | 上ガンのみ
| 2020-09-29 |  | 三井金属鉱業 | mini PFE 100 | A#600 |  | 20 | 15 | 幅広ガン | 1*90 | φ2.0 |  | SJ | φ1.2 | 0.2 | 1.25 | 0.97125 | 0.168 |  |  | 0.18 | 0.17 | 上ガンのみ
| 2020-09-29 |  | 三井金属鉱業 | mini PFE 100 | A#600 |  | 20 | 15 | 幅広ガン | 1*90 | φ2.0 |  | SJ | φ1.2 | 0.15 | 1.02 | 0.79254 | 0.117 |  |  | 0.13 | 0.12 | 上ガンのみ
| 2020-09-29 |  | 三井金属鉱業 | mini PFE 100 | A#400 |  | 20 | 15 | 幅広ガン | 1*90 | φ2.0 |  | SJ | φ1.2 | 0.2 | 1.1 | 0.8547 | 0.17 |  |  | 0.18 | 0.17 | 上ガンのみ
| 2020-09-29 |  | 三井金属鉱業 | mini PFE 100 | A#400 |  | 20 | 15 | 幅広ガン | 1*90 | φ2.0 |  | SJ | φ1.2 | 0.15 | 0.85 | 0.66045 | 0.12 |  |  | 0.13 | 0.12 | 上ガンのみ
| 2020-09-29 |  | 三井金属鉱業 | mini PFE 100 | A#320 |  | 20 | 15 | 幅広ガン | 1*90 | φ2.0 |  | SJ | φ1.2 | 0.2 | 1.08 | 0.83916 | 0.171 |  |  | 0.18 | 0.17 | 上ガンのみ
| 2020-09-29 |  | 三井金属鉱業 | mini PFE 100 | A#320 |  | 20 | 15 | 幅広ガン | 1*90 | φ2.0 |  | SJ | φ1.2 | 0.15 | 0.87 | 0.67599 | 0.12 |  |  | 0.13 | 0.12 | 上ガンのみ
| 2020-09-29 |  | ｴﾚﾒﾝﾄ電子 | mini PFE 100 | G-0053 |  |  | 15 | 幅広ガン | 1*90 | φ2.0 |  | SJ | φ1.2 | 0.225 | 1.2 | 0.9324 | 0.2 | 58 |  | 0.21 | 0.2 | 上ガンのみ、エアオートVフルボア
| 2020-09-29 |  | ｴﾚﾒﾝﾄ電子 | mini PFE 100 | G-0053 |  |  | 15 | 幅広ガン | 1*90 | φ2.0 |  | SJ | φ1.2 | 0.25 | 1.25 | 0.97125 | 0.2 | 58 |  | 0.21 | 0.19 | 下ガンのみ、
| 2020-10-01 |  | 日本IBM | ラムダ Type Ⅱ | WA4000SB |  | 20 | 15 | 幅広ガン | 1*320 | φ2.0 |  | SJ | φ1.2 | 0.1 | 2.968 | 2.55248 |  | 126 | 12 | 0.097 | 0.087
| 2020-10-01 |  | 日本IBM | ラムダ Type Ⅱ | WA4000SB |  | 20 | 15 | 幅広ガン | 1*320 | φ2.0 |  | SJ | φ1.2 | 0.15 | 3.689 | 3.17254 |  | 159 | 19 | 0.148 | 0.139
| 2020-10-01 |  | 新光電気工業 | ラムダ Type Ⅱ | WA4000SB |  |  | 15 | 幅広ガン | 1*320 | φ2.0 |  | SJ | φ1.2 | 0.2 | 4.5 | 3.87 | 0.18 | 183 |  | 0.195 | 0.185
| 2020-10-01 |  | 新光電気工業 | ゼータ | A#2000 |  |  | 15 | 幅広ガン | 1*320 | φ2.0 |  | SJ | φ1.2 | 0.2 | 6.82 | 3.96 | 0.16 | 34 |  | 0.16 | 0.15
| 2020-10-05 |  | 富士フイルム | ラムダ Type Ⅱ | WA4000SB |  |  | 15 | 幅広ガン | 1*320 | φ2.0 |  | SJ | φ1.2 | 0.17 | 3.899 | 3.35314 | 0.156 | 170 | 20 | 0.168 | 0.157
| 2020-10-05 |  | トヨタ車体 | MSB-Ⅵ | A#320 |  |  | 15 | 幅広ガン | 1*320 | φ2.0 |  | SJ | φ1.2 | 0.2 | 3.26 | 2.9014 | 0.184 |  | 24.9 | 0.18 | 0.17
| 2020-10-05 |  | トヨタ車体 | シグマ | A#800 |  |  | 15 | 幅広ガン | 1*630 | φ2.0 |  | SJ | φ1.2 | 0.2 | 7.64 | 7.1816 | 0.165 | 36.5 |  | 0.18 | 0.17
| 2020-10-06 |  |  | ラムダ Type Ⅱ | WA#4000 |  |  | 15 | 幅広ガン | 1*320 | φ2.0 |  | SJ | φ1.2 | 0.2 | 4.37 | 3.7582 |  | 185 | 23 | 0.197 | 0.187
| 2020-10-06 |  |  | ラムダ Type Ⅱ | WA#4000 |  |  | 15 | 幅広ガン | 1*320 | φ2.0 |  | SJ | φ1.2 | 0.15 | 3.68 | 3.1648 |  | 160 | 18 | 0.15 | 0.14
| 2020-10-06 |  |  | ゼータ | A#2000 |  |  | 15 | 幅広ガン | 1*320 | φ2.0 |  | SJ | φ1.2 | 0.2 | 6.9 | 4.002 | 0.17 | 35 |  | 0.165 | 0.155
| 2020-10-06 |  |  | ゼータ | A#2000 |  |  | 15 | 幅広ガン | 1*320 | φ2.0 |  | SJ | φ1.2 | 0.15 | 5.78 | 3.3524 | 0.125 | 30 |  | 0.125 | 0.115
| 2020-10-06 |  |  | シグマ | A#800 |  |  | 15 | 幅広ガン | 1*630 | φ2.0 |  | SJ | φ1.2 | 0.2 | 7.4 | 6.956 | 0.167 | 36 |  | 0.178 | 0.168
| 2020-10-08 |  | ｴﾚﾒﾝﾄ電子 | mini PFE 100 | G-0053 |  |  | 15 | 幅広ガン | 1*90 | φ2.0 |  | SJ | φ1.2 | 0.225 | 1.25 | 0.97125 | 0.2 | 58 |  | 0.21 | 0.2 | 上ガンのみ、エアオートVフルボア
| 2020-10-08 |  | ｴﾚﾒﾝﾄ電子 | mini PFE 100 | G-0053 |  |  | 15 | 幅広ガン | 1*90 | φ2.0 |  | SJ | φ1.2 | 0.25 | 1.29 | 1.00233 | 0.2 | 58 |  | 0.21 | 0.17 | 下ガンのみ、
| 2020-10-13 |  | 三井金属鉱業 | mini PFE 100 | A#1200 |  | 20 | 15 | 幅広ガン | 1*90 | φ2.0 |  | SJ | φ1.2 | 0.25 | 1.49 | 1.15773 | 0.21 | 58 |  | 0.22 | 0.21 | 上ガンのみ
| 2020-10-13 |  | 三井金属鉱業 | mini PFE 100 | A#1200 |  | 20 | 15 | 幅広ガン | 1*90 | φ2.0 |  | SJ | φ1.2 | 0.2 | 1.32 | 1.02564 | 0.16 | 50 |  | 0.17 | 0.16 | 上ガンのみ
| 2020-10-13 |  | 三井金属鉱業 | mini PFE 100 | A#1200 |  | 20 | 15 | 幅広ガン | 1*90 | φ2.0 |  | SJ | φ1.2 | 0.15 | 1.02 | 0.79254 | 0.117 | 44 |  | 0.13 | 0.12 | 上ガンのみ
| 2020-10-13 |  | 三井金属鉱業 | mini PFE 100 | A#800 |  | 20 | 15 | 幅広ガン | 1*90 | φ2.0 |  | SJ | φ1.2 | 0.25 | 1.49 | 1.15773 | 0.21 | 58 |  | 0.22 | 0.21 | 上ガンのみ
| 2020-10-13 |  | 三井金属鉱業 | mini PFE 100 | A#800 |  | 20 | 15 | 幅広ガン | 1*90 | φ2.0 |  | SJ | φ1.2 | 0.2 | 1.25 | 0.97125 | 0.16 | 50 |  | 0.17 | 0.16 | 上ガンのみ
| 2020-10-13 |  | 三井金属鉱業 | mini PFE 100 | A#800 |  | 20 | 15 | 幅広ガン | 1*90 | φ2.0 |  | SJ | φ1.2 | 0.15 | 1 | 0.777 | 0.117 | 44 |  | 0.13 | 0.12 | 上ガンのみ
| 2020-10-13 |  | 三井金属鉱業 | mini PFE 100 | A#600 |  | 20 | 15 | 幅広ガン | 1*90 | φ2.0 |  | SJ | φ1.2 | 0.25 | 1.42 | 1.10334 | 0.21 | 57 |  | 0.22 | 0.21 | 上ガンのみ
| 2020-10-13 |  | 三井金属鉱業 | mini PFE 100 | A#600 |  | 20 | 15 | 幅広ガン | 1*90 | φ2.0 |  | SJ | φ1.2 | 0.2 | 1.2 | 0.9324 | 0.16 | 50 |  | 0.17 | 0.16 | 上ガンのみ
| 2020-10-13 |  | 三井金属鉱業 | mini PFE 100 | A#600 |  | 20 | 15 | 幅広ガン | 1*90 | φ2.0 |  | SJ | φ1.2 | 0.15 | 1.01 | 0.78477 | 0.117 | 43 |  | 0.13 | 0.12 | 上ガンのみ
| 2020-10-13 |  | 山陽金属鋼業 | ボールねじWB | GH01M |  | 30 | 15 | 幅広ガン | 2.5*90 | φ2.0 |  | SJ | φ2.0 | 0.25 | 1.858 | 1.858 | 0.2 | 220 |  | 0.221 | 0.18
| 2020-10-13 |  | 山陽金属鋼業 | ボールねじWB | GH01M |  | 30 | 15 | 幅広ガン | 2.5*90 | φ2.0 |  | SJ | φ2.0 | 0.15 | 1.181 | 1.181 | 0.2 | 220 |  | 0.138 | 0.162
| 2020-10-14 |  | ｼﾞｪｲﾃｸﾄ | RB-1 | GH0.1-0.2 |  |  | 15 | コンパクトガン | 12.5L | φ6.0 | 無 |  |  | 0.25 | 0.83 | 0.83 | 0.18 |  |  | 0.242 | 0.15
| 2020-10-14 |  | ｼﾞｪｲﾃｸﾄ | RB-1 | GH0.1-0.2 |  |  | 15 | コンパクトガン | 12.5L | φ6.0 | 無 |  |  | 0.4 | 1.38 | 1.38 | 0.18 |  |  | 0.404 | 0.15
| 2020-10-14 |  | ｼﾞｪｲﾃｸﾄ | RB-1 | GH0.1-0.2 |  |  | 15 | コンパクトガン | 12.5L | φ8.0 | 無 |  |  | 0.25 | 1.17 | 1.17 | 0.18 |  |  | 0.235 | 0.15
| 2020-10-14 |  | ｼﾞｪｲﾃｸﾄ | RB-1 | GH0.1-0.2 |  |  | 15 | コンパクトガン | 12.5L | φ8.0 | 無 |  |  | 0.4 | 1.96 | 1.96 | 0.18 |  |  | 0.378 | 0.15
| 2020-10-14 |  | 三井金属鉱業 | mini PFE 100 | A#400 |  | 20 | 15 | 幅広ガン | 1*90 | φ2.0 |  | SJ | φ1.2 | 0.25 | 1.37 | 1.06449 | 0.21 | 59 |  | 0.22 | 0.21 | 上ガンのみ
| 2020-10-14 |  | 三井金属鉱業 | mini PFE 100 | A#400 |  | 20 | 15 | 幅広ガン | 1*90 | φ2.0 |  | SJ | φ1.2 | 0.2 | 1.25 | 0.97125 | 0.16 | 50 |  | 0.17 | 0.16 | 上ガンのみ
| 2020-10-14 |  | 三井金属鉱業 | mini PFE 100 | A#400 |  | 20 | 15 | 幅広ガン | 1*90 | φ2.0 |  | SJ | φ1.2 | 0.15 | 1.02 | 0.79254 | 0.117 | 44 |  | 0.13 | 0.12 | 上ガンのみ
| 2020-10-14 |  | 三井金属鉱業 | mini PFE 100 | A#320 |  | 20 | 15 | 幅広ガン | 1*90 | φ2.0 |  | SJ | φ1.2 | 0.25 | 1.37 | 1.06449 | 0.21 | 60 |  | 0.22 | 0.21 | 上ガンのみ
| 2020-10-14 |  | 三井金属鉱業 | mini PFE 100 | A#320 |  | 20 | 15 | 幅広ガン | 1*90 | φ2.0 |  | SJ | φ1.2 | 0.2 | 1.23 | 0.95571 | 0.16 | 52 |  | 0.17 | 0.16 | 上ガンのみ
| 2020-10-14 |  | 三井金属鉱業 | mini PFE 100 | A#320 |  | 20 | 15 | 幅広ガン | 1*90 | φ2.0 |  | SJ | φ1.2 | 0.15 | 1.02 | 0.79254 | 0.117 | 44 |  | 0.13 | 0.12 | 上ガンのみ
| 2020-10-15 |  | test | [13 empty] | 0
| 2020-10-20 |  | ﾃﾞﾝｶ | シグマ | A#800 |  |  | 15 | 幅広ガン | 1*630 | φ2.0 |  | SJ | φ1.2 | 0.15 | 6.12 | 5.7528 | 0.122 | 31 |  | 0.133 | 0.122
| 2020-10-20 |  | ﾃﾞﾝｶ | ラムダ | A#1200 |  |  | 15 | 幅広ガン | 1*320 | φ2.0 |  | SJ | φ1.2 | 0.2 | 3.5 | 3.255 | 0.17 | 34.5 |  | 0.168 | 0.158
| 2020-10-20 |  | ﾃﾞﾝｶ | ゼータ | A#2000 |  |  | 15 | 幅広ガン | 1*320 | φ2.0 |  | SJ | φ1.2 | 0.2 | 6.58 | 3.8164 | 0.157 | 34 |  | 0.16 | 0.15
| 2020-10-21 |  | 新明和工業 | RB-5 | GC#2000 |  |  | 13 | コンパクトガン | 12.5L | φ6.0 | 無 |  |  | 0.2 | 0.412 | 0.39552 | 0.18 | 200 | 35.2
| 2020-10-21 |  | ジェイアール西日本コンサルタンツ | Jr. A | WA#2000 |  | 12 | 15 | 幅広ガン | 1*90 | φ2.0 |  | SJ | φ1.2 | 0.25 |  | 0 | 0.22 | 57 |  | 0.22 | 0.21
| 2020-10-21 |  | ジェイアール西日本コンサルタンツ | Jr. A | A#2000 |  | 12 | 15 | 幅広ガン | 1*90 | φ2.0 |  | SJ | φ1.2 | 0.25 |  | 0 | 0.22 | 57
| 2020-10-21 |  | ジェイアール西日本コンサルタンツ | Jr. A | WA#800 |  | 12 | 15 | 幅広ガン | 1*90 | φ2.0 |  | SJ | φ1.2 | 0.25 |  | 0 | 0.215 | 56 |  | 0.22 | 0.21
| 2020-10-21 |  | ジェイアール西日本コンサルタンツ | Jr. A | A#800 |  | 12 | 15 | 幅広ガン | 1*90 | φ2.0 |  | SJ | φ1.2 | 0.25 |  | 0 | 0.215 | 56
| 2020-10-22 |  | ﾄﾖﾀ自動車 | ゼータ | A#2000 |  |  | 15 | 幅広ガン | 1*320 | φ2.0 |  | SJ | φ1.2 | 0.2 | 6.54 | 3.7932 | 0.158 | 35 |  | 0.162 | 0.152
| 2020-10-22 |  | ﾄﾖﾀ自動車 | ゼータ | A#2000 |  |  | 15 | 幅広ガン | 1*320 | φ2.0 |  | SJ | φ1.2 | 0.15 | 5.46 | 3.1668 | 0.119 | 30 |  | 0.12 | 0.111
| 2020-10-30 |  | ｴﾚﾒﾝﾄ電子 | mini PFE 100 | G-0053 |  |  | 15 | 幅広ガン | 1*90 | φ2.0 |  | SJ | φ1.2 | 0.225 | 1.29 | 0.97125 | 0.2 | 58 |  | 0.21 | 0.2 | 上ガンのみ、エアオートVフルボア
| 2020-10-30 |  | ｴﾚﾒﾝﾄ電子 | mini PFE 100 | G-0053 |  |  | 15 | 幅広ガン | 1*90 | φ2.0 |  | SJ | φ1.2 | 0.25 | 1.25 | 1.00233 | 0.2 | 58 |  | 0.21 | 0.16 | 下ガンのみ、
| 2020-11-04 |  | メイドー | RB-1 | GH0.1-0.2 |  |  | 12 | 幅広ガン | 2.5*90 | φ2.5 |  | SJ | φ2.0 | 0.25 | 1.96 | 1.8816 | 0.18 | 55 | 22.76
| 2020-11-04 |  | LIXIL | シグマ | A#800 |  |  | 15 | 幅広ガン | 1*630 | φ2.0 |  | SJ | φ1.2 | 0.1 | 4.48 | 4.2112 | 0.08 | 26 |  | 0.092 | 0.082
| 2020-11-04 |  | LIXIL | シグマ | A#800 |  |  | 15 | 幅広ガン | 1*630 | φ2.0 |  | SJ | φ1.2 | 0.13 | 5.38 | 5.0572 | 0.105 | 29.5 |  | 0.117 | 0.108
| 2020-11-04 |  | LIXIL | シグマ | A#800 |  |  | 15 | 幅広ガン | 1*630 | φ2.0 |  | SJ | φ1.2 | 0.14 | 5.7 | 5.358 | 0.112 | 30.5 |  | 0.122 | 0.113
| 2020-11-04 |  | LIXIL | シグマ | A#800 |  |  | 15 | 幅広ガン | 1*630 | φ2.0 |  | SJ | φ1.2 | 0.15 | 6.06 | 5.6964 | 0.123 | 31.5 |  | 0.134 | 0.124
| 2020-11-04 |  | LIXIL | シグマ | A#800 |  |  | 15 | 幅広ガン | 1*630 | φ2.0 |  | SJ | φ1.2 | 0.2 | 7.66 | 7.2004 | 0.177 | 36 |  | 0.182 | 0.171
| 2020-11-04 |  | LIXIL | ゼータ | A#2000 |  |  | 15 | 幅広ガン | 1*320 | φ2.0 |  | SJ | φ1.2 | 0.15 | 5.48 | 3.1784 | 0.12 | 30 |  | 0.121 | 0.113
| 2020-11-04 |  | LIXIL | ゼータ | A#2000 |  |  | 15 | 幅広ガン | 1*320 | φ2.0 |  | SJ | φ1.2 | 0.2 | 7.4 | 4.292 | 0.16 | 34.5 |  | 0.157 | 0.148
| 2020-11-04 |  | LIXIL | Jr. A | AX-3-15 |  |  | 15 | 幅広ガン | 1*90 | φ2.0 |  | SJ | φ1.2 | 0.1 |  | 0 | 0.093 | 38.5 |  | 0.088 | 0.088
| 2020-11-04 |  | LIXIL | Jr. A | AX-3-15 |  |  | 15 | 幅広ガン | 1*90 | φ2.0 |  | SJ | φ1.2 | 0.2 |  | 0 | 0.171 | 51.5 |  | 0.176 | 0.166
| 2020-11-09 |  | 豊島製作所 | RB-1 | GH0.1-0.2 |  |  | 13 | コンパクトガン | 12.5L | φ8.0MJ | 無 |  |  | 0.4 | 2.07 | 1.9872 | 0.18 | 55 | 12.31
| 2020-11-11 |  | ｱｲｴｲｱｲ | RB-3 | S-10 |  |  | 13 | 幅広ガン | 2.5*90 | φ2.0 |  | SJ | φ2.0 | 0.25 | 2.52 | 2.016 | 0.18 | 66 | 25.6 | 0.221 | 0.175
| 2020-11-11 |  | ｱｲｴｲｱｲ | RB-3 | S-10 |  |  | 13 | 幅広ガン | 2.5*90 | φ2.0 |  | SJ | φ2.0 | 0.4 | 3.74 | 2.992 | 0.18 | 66 | 20.1 | 0.35 | 0.175
| 2020-11-11 |  | ｱｲｴｲｱｲ | RB-3 | S-20 |  |  | 11 | 幅広ガン | 2.5*90 | φ2.0 |  | SJ | φ2.0 | 0.25 | 2.57 | 2.056 | 0.18 | 66 | 26.3 | 0.221 | 0.175
| 2020-11-11 |  | ｱｲｴｲｱｲ | RB-3 | S-20 |  |  | 10 | 幅広ガン | 2.5*90 | φ2.0 |  | SJ | φ2.0 | 0.4 | 3.73 | 2.984 | 0.18 | 66 | 21.1 | 0.35 | 0.175
| 2020-11-12 |  | ﾊﾟﾅｿﾆｯｸ | ラムダ Type Ⅱ | WA4000SB |  |  |  | 幅広ガン | 1*320 | φ2.0 |  | SJ | φ1.2 | 0.15 | 3.73 | 3.2078 |  | 160 | 17 | 0.146 | 0.135
| 2020-11-12 |  | ﾊﾟﾅｿﾆｯｸ | ラムダ Type Ⅱ | WA4000SB |  |  |  | 幅広ガン | 1*320 | φ2.0 |  | SJ | φ1.2 | 0.2 | 4.5 | 3.87 |  | 185 | 22 | 0.195 | 0.183
| 2020-11-12 |  | ﾊﾟﾅｿﾆｯｸ | ラムダ Type Ⅱ | WA4000SB |  |  |  | 幅広ガン | 1*320 | φ2.0 |  | SJ | φ1.2 | 0.25 | 5.25 | 4.515 |  | 208 | 26 | 0.243 | 0.232
| 2020-11-12 |  | 大日本印刷 | Jr. A | TYPEⅢ80/100 |  |  | 13 | 幅広ガン | 2*90 | φ2.0 |  | SJ | φ1.8 | 0.25 |  | 0 | 0.202 | 60.5 |  | 0.195 | 0.185
| 2020-11-12 |  | 大日本印刷 | Jr. A | TYPEⅢ80/100 |  |  | 13 | 幅広ガン | 2*90 | φ2.0 |  | SJ | φ1.8 | 0.1 |  | 0 | 0.09 | 41 |  | 0.088 | 0.088
| 2020-11-12 |  | ファインテック | ラムダ Type Ⅱ | WA4000SB |  |  | 13 | 幅広ガン | 1*320 | φ2.0 |  | SJ | φ1.2 | 0.1 | 2.46 | 2.1156 | 0.095 | 140 | 20 | 0.101 | 0.101
| 2020-11-12 |  | ファインテック | ラムダ Type Ⅱ | WA4000SB |  |  | 13 | 幅広ガン | 1*320 | φ2.0 |  | SJ | φ1.2 | 0.2 | 4.43 | 3.8098 | 0.185 | 190 | 24 | 0.201 | 0.19
| 2020-11-12 |  | ファインテック | ラムダ Type Ⅱ | WA4000SB |  |  | 13 | 幅広ガン | 1*320 | φ2.0 |  | SJ | φ1.2 | 0.1 | 2.919 | 2.51034 | 0.083 | 130 | 14 | 0.099 | 0.091
| 2020-11-12 |  | ファインテック | ラムダ Type Ⅱ | WA4000SB |  |  | 13 | 幅広ガン | 1*320 | φ2.0 |  | SJ | φ1.2 | 0.2 | 4.461 | 3.83646 | 0.178 | 185 | 23 | 0.195 | 0.186
| 2020-11-16 |  | ｴﾚﾒﾝﾄ電子 | mini PFE 100 | G-0053 |  |  | 15 | 幅広ガン | 1*90 | φ2.0 |  | SJ | φ1.2 | 0.225 | 1.25 | 0.97125 | 0.2 | 58 |  | 0.21 | 0.2 | 上ガンのみ、
| 2020-11-16 |  | ｴﾚﾒﾝﾄ電子 | mini PFE 100 | G-0053 |  |  | 15 | 幅広ガン | 1*90 | φ2.0 |  | SJ | φ1.2 | 0.25 | 1.29 | 1.00233 | 0.2 | 58 |  | 0.21 | 0.17 | 下ガンのみ、
| 2020-11-18 |  | 豊島製作所 | RB-1 | GH0.1-0.2 |  |  | 13 | コンパクトガン | 12.5L | φ8.0MJ | 無 |  |  | 0.4 | 2.05 | 1.9872 | 0.18 | 55 | 12.31
| 2020-11-18 |  | ASEジャパン | Jr. Type Ⅱ | EMB-20 |  | 12 | 15 | 幅広ガン | 1*90 |  |  |  |  | 0.2 |  | 0 |  | 194 |  | 0.192 | 0.182 | [13 empty] | レーザー | x50 |  | 2.5μm
| 2020-11-18 |  | ASEジャパン | Jr. Type Ⅱ | EMB-20 |  | 12 | 15 | 幅広ガン | 1*90 |  |  |  |  | 0.25 |  | 0 |  | 219 |  | 0.239 | 0.229 | [13 empty] | レーザー | x50 |  | 2.5μm
| 2020-11-18 |  | ASEジャパン | RB-2 | EMB-20 |  | 12 | 15 | 幅広ガン | 1*90 |  |  |  |  | 0.2 |  | 0 |  | 194 |  | 0.192 | 0.182 | [13 empty] | レーザー | x50 |  | 2.5μm
| 2020-11-18 |  | ASEジャパン | RB-2 | EMB-20 |  | 12 | 15 | 幅広ガン | 1*90 |  |  |  |  | 0.25 |  | 0 |  | 219 |  | 0.239 | 0.229 | [13 empty] | レーザー | x50 |  | 2.5μm
| 2020-11-19 |  | ケーエスエス | RB-3 | S-20 |  |  | 13 | 幅広ガン | 2.5*90 | φ2.0 |  | SJ | φ2.0 | 0.25 | 2.57 | 2.056 | 0.197 | 66 | 25 | 0.222 | 0.175
| 2020-11-19 |  | 三井金属鉱業 | シグマ | A#600 |  |  | 15 | 幅広ガン | 1*630 | φ2.0 |  | SJ | φ1.2 | 0.25 | 9.02 | 8.4788 | 0.214 | 41.5 |  | 0.222 | 0.209
| 2020-11-23 |  | NTKセラテック | RB-2 | AX-25 |  |  | 13 | コンパクトガン | 9.5L | φ6.0 | 無 |  |  | 0.2 | 0.33 | 0.3234 | 0.18 | 200 | 15.5
| 2020-11-23 |  | NTKセラテック | RB-2 | AX-25 |  |  | 13 | コンパクトガン | 9.5L | φ6.0 | 無 |  |  | 0.25 | 0.62 | 0.6076 | 0.185 | 200 | 10.3
| 2020-11-23 |  | NTKセラテック | RB-2 | AX-25 |  |  | 13 | コンパクトガン | 9.5L | φ6.0 | 無 |  |  | 0.15 | 0.21 | 0.2058 | 0.145 | 180 | 16.3
| 2020-11-25 |  | 日本IBM | ラムダ Type Ⅱ | WA4000SB |  | 20 | 15 | 幅広ガン | 1*320 | φ2.0 |  | SJ | φ1.2 | 0.15 | 3.637 | 3.17254 |  | 162 | 20 | 0.147 | 0.137
| 2020-11-27 |  | NSC | ラムダ Type Ⅱ | WA4000SB |  |  | 11.5 | 幅広ガン | 1*320 | φ2.0 |  | SJ | φ1.2 | 0.25 | 5.34 | 2.1156 | 0.223 | 205 | 27 | 0.24 | 0.226
| 2020-12-01 |  | ｱｲｼﾝﾒﾀﾙﾃｯｸ | RB-3 | GH0.1-0.2 |  |  | 13 | コンパクトガン | 11L | φ7.0 | 無 |  |  | 0.4 | 1.95 | 1.56 | 0.18 | 66
| 2020-12-01 |  | ｱｲｼﾝﾒﾀﾙﾃｯｸ | RB-3 | GH0.1-0.2 |  |  | 13 | コンパクトガン | 11L | φ7.0 | 無 |  |  | 0.3 | 1.41 | 1.128 | 0.18 | 66
| 2020-12-01 |  | ｱｲｼﾝﾒﾀﾙﾃｯｸ | RB-3 | GH0.1-0.2 |  |  | 13 | コンパクトガン | 11L | φ7.0 | 無 |  |  | 0.25 | 1.13 | 0.904 | 0.18 | 66
| 2020-12-01 |  |  | ラムダ Type Ⅱ | WA#4000 |  |  | 13 | 幅広ガン | [5 empty] | 0.1 | 2.902 | 2.49572 | 0.082 | 130 | 13 | 0.1 | 0.089
| 2020-12-01 |  |  | ラムダ Type Ⅱ | WA#4000 |  |  | 13 | 幅広ガン | [5 empty] | 0.12 | 3.193 | 2.74598 | 0.103 | 143 | 15 | 0.12 | 0.109
| 2020-12-01 |  |  | ラムダ Type Ⅱ | WA#4000 |  |  | 13 | 幅広ガン | [5 empty] | 0.15 | 3.666 | 3.15276 | 0.13 | 160 | 18 | 0.149 | 0.137
| 2020-12-01 |  |  | ラムダ Type Ⅱ | WA#4000 |  |  | 13 | 幅広ガン | [5 empty] | 0.2 | 4.538 | 3.90268 | 0.178 | 185 | 22 | 0.196 | 0.184
| 2020-12-03 |  | 日本電気硝子 | ラムダ Type Ⅱ | WA4000SB |  |  | 13 | 幅広ガン | 1*320 | φ2.0 |  | SJ | φ1.2 | 0.15 | 3.669 | 3.15534 | 0.129 | 160 | 18 | 0.145 | 0.135
| 2020-12-03 |  | 日本電気硝子 | ラムダ Type Ⅱ | WA4000SB |  |  | 13 | 幅広ガン | 1*320 | φ2.0 |  | SJ | φ1.2 | 0.2 | 4.567 | 3.92762 | 0.177 | 185 | 21 | 0.195 | 0.185
| 2020-12-03 |  | 日本電気硝子 | ラムダ Type Ⅱ | WA4000SB |  |  | 13 | 幅広ガン | 1*320 | φ2.0 |  | SJ | φ1.2 | 0.25 | 5.225 | 4.4935 | 0.231 | 209 | 28 | 0.243 | 0.233
| 2020-12-03 |  | 日立製作所 | MSB-Ⅵ | A#320 |  |  | 13 | 幅広ガン | 1*320 | φ2.0 |  | SJ | φ1.2 | 0.2 | 3.32 | 2.9548 | 0.165 |  | 20.9 | 0.179 | 0.171
| 2020-12-03 |  | 日立製作所 | シグマ | A#800 |  |  | 13 | 幅広ガン | 1*630 | φ2.0 |  | SJ | φ1.2 | 0.2 | 7.82 | 7.3508 | 0.166 |  | 37 | 0.184 | 0.171
| 2020-12-03 |  | 東海光学 | MSB-Ⅵ | A#320 |  |  | 13 | 幅広ガン | 1*320 | φ2.0 |  | SJ | φ1.2 | 0.2 | 3.32 | 2.9548 | 0.165 |  | 20.9 | 0.179 | 0.171
| 2020-12-03 |  | 東海光学 | シグマ | A#800 |  |  | 13 | 幅広ガン | 1*630 | φ2.0 |  | SJ | φ1.2 | 0.2 | 7.82 | 7.3508 | 0.166 |  | 37 | 0.184 | 0.171
| 2020-12-07 |  | NSC | ラムダ Type Ⅱ | WA#3000 |  | 15 | 10 | 幅広ガン | 1*320 | φ2.0 |  | SJ | φ1.2 | 0.25 | 5.08 | 4.3688 | 0.227 | 208 | 27 | 0.241 | 0.233
| 2020-12-07 |  | NSC | ラムダ Type Ⅱ | WA#3000 |  | 15 | 10 | 幅広ガン | 1*320 | φ2.0 |  | SJ | φ1.2 | 0.22 | 4.89 | 4.2054 | 0.197 | 195 | 23 | 0.219 | 0.208
| 2020-12-07 |  | NSC | ラムダ Type Ⅱ | WA#3000 |  | 15 | 10 | 幅広ガン | 1*320 | φ2.0 |  | SJ | φ1.2 | 0.19 | 4.16 | 3.5776 | 0.168 | 180 | 21 | 0.185 | 0.175
| 2020-12-09 |  | 三井金属鉱業 | MSB-Ⅵ | A#320 |  |  | 12 | 幅広ガン | 1*320 | φ2.0 |  | SJ | φ1.2 | 0.25 | 4.04 | 3.5956 | 0.227 | 45 | 25.5 | 0.225 | 0.21
| 2020-12-17 |  |  | ラムダ Type Ⅱ | WA#4000 |  |  | 13 | 幅広ガン | [5 empty] | 0.1 | 2.917 | 2.50862 | 0.083 | 130 | 14 | 0.098 | 0.089
| 2020-12-17 |  |  | ラムダ Type Ⅱ | WA#4000 |  |  | 13 | 幅広ガン | [5 empty] | 0.15 | 3.633 | 3.12438 | 0.132 | 160 | 19 | 0.146 | 0.136
| 2020-12-17 |  |  | ラムダ Type Ⅱ | WA#4000 |  |  | 13 | 幅広ガン | [5 empty] | 0.16 | 3.845 | 3.3067 | 0.14 | 165 | 19 | 0.156 | 0.145
| 2020-12-17 |  |  | ラムダ Type Ⅱ | WA#4000 |  |  | 13 | 幅広ガン | [5 empty] | 0.18 | 4.164 | 3.58104 | 0.158 | 175 | 21 | 0.176 | 0.166
| 2020-12-17 |  |  | ラムダ Type Ⅱ | WA#4000 |  |  | 13 | 幅広ガン | [5 empty] | 0.22 | 5.06 | 4.3516 | 0.196 | 195 | 22 | 0.218 | 0.208
| 2020-12-18 |  |  | ゼータ | A#2000 |  |  | 13 | 幅広ガン | [5 empty] | 0.15 | 6.26 | 3.6308 | 0.111 | 29 |  | 0.121 | 0.11
| 2020-12-18 |  |  | ゼータ | A#2000 |  |  | 13 | 幅広ガン | [5 empty] | 0.25 | 8 | 4.64 | 0.196 | 34.5 |  | 0.196 | 0.186
| 2020-12-18 |  | 東レ | シグマ | A#800 |  |  | 15 | 幅広ガン | 1*630 | φ2.0 |  | SJ | φ1.2 | 0.2 |  | 0
| 2020-12-18 |  | 東レ | RB-2 | A#320 |  |  | 15 | 幅広ガン | 1*90 | φ2.0 |  | SJ | φ1.2 | 0.15 | 0.85 | 0.833 | 0.124 | 170 | 4.3 | 0.142 | 0.133
| 2020-12-18 |  | 東レ | RB-2 | A#320 |  |  | 15 | 幅広ガン | 1*90 | φ2.0 |  | SJ | φ1.2 | 0.2 | 1.07 | 1.0486 | 0.168 | 195 | 4.8 | 0.188 | 0.178
| 2020-12-23 |  | スズキ | RB-5 | SA#120 |  |  | 13 | コンパクトガン | 8L | φ5.0 | 無 |  |  | 0.4 | 0.85 | 0.816 | 0.18 |  | 3.3 | 0.41 | 0.2
| 2020-12-23 |  | スズキ | RB-5 | GH0.1-0.2 |  |  | 13 | コンパクトガン | 8L | φ5.0 | 無 |  |  | 0.4 | 0.82 | 0.7872 | 0.18 |  | 4.1 | 0.41 | 0.2
| 2020-12-24 |  | 旭化成 | mini PFE 100 | A#800 |  |  | 15 | 幅広ガン | 1*90 | φ2.0 |  | SJ | φ1.2 | 0.16 | 3.091 | 0 | 0.126 | 45 |  | 0.13 | 0.12
| 2020-12-24 |  | 旭化成 | mini PFE 100 | A#800 |  |  | 15 | 幅広ガン | 1*90 | φ2.0 |  | SJ | φ1.2 | 0.16 | 3.091 | 0 | 0.126 | 45 |  | 0.13 | 0.12
| 2020-12-24 |  | ｵﾘﾝﾊﾟｽ | ラムダ Type Ⅱ | WA4000SB |  |  |  | 幅広ガン | 1*320 | φ2.0 |  | SJ | φ1.2 | 0.15 | 3.749 | 3.22414 | 0.127 | 158 | 18 | 0.142 | 0.132
| 2021-01-06 |  | 三井金属鉱業 | mini PFE 100 | A#600 |  | 20 | 15 | 幅広ガン | 1*90 | φ2.0 |  | SJ | φ1.2 | 0.15 | 0.94 | 0.73038 | 0.14 | 47 |  | 0.13 | 0.12 | 上ガンのみ
| 2021-01-06 |  | 三井金属鉱業 | mini PFE 100 | A#600 |  | 20 | 15 | 幅広ガン | 1*90 | φ2.0 |  | SJ | φ1.2 | 0.175 | 1.08 | 0.83916 | 0.16 | 50 |  | 0.15 | 0.14 | 上ガンのみ
| 2021-01-06 |  | 三井金属鉱業 | mini PFE 100 | A#600 |  | 20 | 15 | 幅広ガン | 1*90 | φ2.0 |  | SJ | φ1.2 | 0.2 | 1.2 | 0.9324 | 0.17 | 53 |  | 0.17 | 0.16 | 上ガンのみ
| 2021-01-06 |  | 三井金属鉱業 | mini PFE 100 | A#600 |  | 20 | 15 | 幅広ガン | 1*90 | φ2.0 |  | SJ | φ1.2 | 0.225 | 1.32 | 1.02564 | 0.19 | 56 |  | 0.19 | 0.18 | 上ガンのみ
| 2021-01-06 |  | 三井金属鉱業 | mini PFE 100 | A#600 |  | 20 | 15 | 幅広ガン | 1*90 | φ2.0 |  | SJ | φ1.2 | 0.25 | 1.43 | 1.11111 | 0.21 | 59 |  | 0.21 | 0.2 | 上ガンのみ
| 2021-01-06 |  | 三井金属鉱業 | mini PFE 100 | A#500 |  | 20 | 15 | 幅広ガン | 1*90 | φ2.0 |  | SJ | φ1.2 | 0.15 | 0.94 | 0.73038 | 0.14 | 47 |  | 0.13 | 0.12 | 上ガンのみ
| 2021-01-06 |  | 三井金属鉱業 | mini PFE 100 | A#500 |  | 20 | 15 | 幅広ガン | 1*90 | φ2.0 |  | SJ | φ1.2 | 0.175 | 1.08 | 0.83916 | 0.16 | 50 |  | 0.15 | 0.14 | 上ガンのみ
| 2021-01-06 |  | 三井金属鉱業 | mini PFE 100 | A#500 |  | 20 | 15 | 幅広ガン | 1*90 | φ2.0 |  | SJ | φ1.2 | 0.2 | 1.2 | 0.9324 | 0.17 | 53 |  | 0.17 | 0.16 | 上ガンのみ
| 2021-01-06 |  | 三井金属鉱業 | mini PFE 100 | A#500 |  | 20 | 15 | 幅広ガン | 1*90 | φ2.0 |  | SJ | φ1.2 | 0.225 | 1.32 | 1.02564 | 0.19 | 56 |  | 0.19 | 0.18 | 上ガンのみ
| 2021-01-06 |  | 三井金属鉱業 | mini PFE 100 | A#500 |  | 20 | 15 | 幅広ガン | 1*90 | φ2.0 |  | SJ | φ1.2 | 0.25 | 1.43 | 1.11111 | 0.21 | 59 |  | 0.21 | 0.2 | 上ガンのみ
| 2021-01-06 |  | LG Japan | ラムダ Type Ⅱ | WA4000SB |  |  | 13 | 幅広ガン | 1*320 | φ2.0 |  | SJ | φ1.2 | 0.1 |  | 0 | 0.07 | 120 |  | 0.087 | 0.076
| 2021-01-06 |  | LG Japan | ラムダ Type Ⅱ | WA4000SB |  |  | 13 | 幅広ガン | 1*320 | φ2.0 |  | SJ | φ1.2 | 0.2 |  | 0 | 0.163 | 175 |  | 0.18 | 0.17
| 2021-01-07 |  | 日本IBM | ラムダ Type Ⅱ | WA4000SB |  |  | 15 | 幅広ガン | 1*320 | φ2.0 |  | SJ | φ1.2 | 0.15 | 3.98 | 3.4228 | 0.118 | 153 | 14 | 0.131 | 0.124
| 2021-01-07 |  | NSC | ガラス処理機 | WA4000SB |  | 15 | 12 | 幅広ガン | 1*180 | φ2.0 |  | SJ | φ1.2 | 0.19 | 1.957 | 1.957 | 0.16 | 182 | 13.6 | 0.166 | 0.156
| 2021-01-07 |  | NSC | ガラス処理機 | WA4000SB |  | 15 | 12 | 幅広ガン | 1*180 | φ2.0 |  | SJ | φ1.2 | 0.21 | 2.104 | 2.104 | 0.18 | 192 | 14.1 | 0.185 | 0.175
| 2021-01-07 |  | NSC | ガラス処理機 | WA4000SB |  | 15 | 12 | 幅広ガン | 1*180 | φ2.0 |  | SJ | φ1.2 | 0.23 | 2.219 | 2.219 | 0.193 | 200 | 15.2 | 0.201 | 0.191
| 2021-01-07 |  | NSC | ガラス処理機 | WA4000SB |  | 15 | 12 | 幅広ガン | 1*180 | φ2.0 |  | SJ | φ1.2 | 0.25 | 2.336 | 2.336 | 0.218 | 210 | 16.2 | 0.223 | 0.213
| 2021-01-07 |  | 豊島製作所 | RB-3 | GH0.1-0.2 |  |  | 13 | コンパクトガン | 12.5L | φ8.0MJ | 無 |  |  | 0.4 | 2.4 | 1.92 | 0.18 | 64 | 13.4
| 2021-01-07 |  | 豊島製作所 | RB-3 | GH0.1-0.2 |  |  | 13 | コンパクトガン | 12.5SL | φ8.0MJ | 無 |  |  | 0.4 | 2.38 | 1.904 | 0.18 | 63 | 13.6 | 0.387 | 0.175
| 2021-01-07 |  | 豊島製作所 | RB-3 | GH20 |  |  | 13 | コンパクトガン | 12.5SL | φ8.0MJ | 無 |  |  | 0.4 | 2.36 | 1.888 | 0.18 | 64 | 12.9 | 0.385 | 0.177
| 2021-01-12 |  | Chang Wah Technology | Jr. B | TYPEⅢ80/100 |  | 5 | 20 | 幅広ガン | 1*90 | φ2.0 |  | SJ | φ1.8 | 0.2 |  | 0 | 0.17 | 55 |  | 0.174 | 0.164
| 2021-01-12 |  | Chang Wah Technology | Jr. B | TYPEⅢ80/100 |  | 5 | 20 | 幅広ガン | 1*90 | φ2.0 |  | SJ | φ1.8 | 0.25 |  | 0 | 0.22 | 62.5 |  | 0.222 | 0.213
| 2021-01-14 |  | NTN | RB-3 | GH20 |  |  | 13 | コンパクトガン | 12.5L | φ8.0 | 無 |  |  | 0.3 | 1.61 | 1.288 | 0.18 | 64 | 19 | 0.291 | 0.187
| 2021-01-14 |  | NTN | RB-3 | GH20 |  |  | 13 | コンパクトガン | 12.5L | φ8.0 | 無 |  |  | 0.25 | 1.24 | 0.992 | 0.18 | 64 | 21.9 | 0.243 | 0.183
| 2021-01-15 |  | 住友電気工業 | ゼータ | A#2000 |  |  | 13 | 幅広ガン | 1*320 |  |  |  |  | 0.2 | 7.48 | 4.3384 | 0.146 | 32.5 |  | 0.152 | 0.151
| 2021-01-18 |  | 日本ﾌｧｲﾝﾃｯｸｽ | Jr. Type Ⅱ | G-0053 |  |  | 10 | 幅広ガン | 1*160 |  |  |  |  | 0.18 | 1.66 | 1.4774 | 0.16 | 51 |  | 0.147 | 0.138 | エア圧0.15MPa相当
| 2021-01-18 |  | 日本ﾌｧｲﾝﾃｯｸｽ | Jr. Type Ⅱ | G-0053 |  |  | 10 | 幅広ガン | 1*160 |  |  |  |  | 0.23 | 2.17 | 1.9313 | 0.21 | 58 |  | 0.193 | 0.179 | エア圧0.20MPa相当
| 2021-01-18 |  | 日本ﾌｧｲﾝﾃｯｸｽ | Jr. Type Ⅱ | G-0053 |  |  | 10 | 幅広ガン | 1*160 |  |  |  |  | 0.28 | 2.65 | 2.3585 | 0.26 | 66 |  | 0.244 | 0.232 | エア圧0.25MPa相当
| 2021-01-18 |  | 日本ﾌｧｲﾝﾃｯｸｽ | Jr. Type Ⅱ | G-0053 |  |  | 10 | 幅広ガン | 1*160 |  |  |  |  | 0.32 | 3.06 | 2.7234 | 0.31 | 70 |  | 0.28 | 0.256 | エア圧0.30MPa相当、ポンプ周波数最大値
| 2021-01-18 |  | 日本ﾌｧｲﾝﾃｯｸｽ | シグマ | A#800 |  |  | 10 | 幅広ガン | 1*630 | φ2.0 |  | SJ | φ1.2 | 0.1 | 4.48 | 4.2112 | 0.085 | 27 |  | 0.09 | 0.09
| 2021-01-18 |  | 日本ﾌｧｲﾝﾃｯｸｽ | シグマ | A#800 |  |  | 10 | 幅広ガン | 1*630 | φ2.0 |  | SJ | φ1.2 | 0.2 | 7.66 | 7.2004 | 0.16 | 36 |  | 0.174 | 0.162
| 2021-01-18 |  | 日本ﾌｧｲﾝﾃｯｸｽ | シグマ | A#800 |  |  | 10 | 幅広ガン | 1*630 | φ2.0 |  | SJ | φ1.2 | 0.3 | 11.2 | 10.528 | 0.27 | 45.5 |  | 0.27 | 0.258
| 2021-01-19 |  | ホンダロック | Jr. B | WA#3000 |  | 6 | 5 | 幅広ガン | 1*90 | φ2.0 |  | SJ | φ1.2 | 0.2 |  | 0 | 0.16 | 53 |  | 0.17 | 0.16
| 2021-01-19 |  | ホンダロック | Jr. B | A#1500 |  | 5 | 5 | 幅広ガン | 1*90 | φ2.0 |  | SJ | φ1.2 | 0.2 |  | 0 | 0.16 | 53 |  | 0.17 | 0.16
| 2021-01-19 |  | ホンダロック | Jr. B | A#1200 |  | 5 | 5 | 幅広ガン | 1*90 | φ2.0 |  | SJ | φ1.2 | 0.2 |  | 0 | 0.16 | 53 |  | 0.17 | 0.16
| 2021-01-19 |  | ホンダロック | Jr. B | A#600 |  | 5 | 5 | 幅広ガン | 1*90 | φ2.0 |  | SJ | φ1.2 | 0.2 |  | 0 | 0.16 | 53 |  | 0.17 | 0.16
| 2021-01-21 |  | ファインテック | ラムダ Type Ⅱ | WA4000SB |  |  | 11 | 幅広ガン | 1*320 | φ2.0 |  | SJ | φ1.2 | 0.1 | 2.9 | 2.494 | 0.082 |  | 15 | 0.097 | 0.087
| 2021-01-21 |  | ファインテック | ラムダ Type Ⅱ | WA4000SB |  |  | 11 | 幅広ガン | 1*320 | φ2.0 |  | SJ | φ1.2 | 0.2 | 4.56 | 3.9216 | 0.175 |  | 22 | 0.192 | 0.175 | TP作製
| 2021-01-22 |  | 太陽インキ | ゼータ | A#2000 |  |  | 12 | 幅広ガン | 1*320 |  |  |  |  | 0.2 | 7.9 | 4.582 | 0.15 | 33 |  | 0.152 | 0.14
| 2021-01-22 |  | 太陽インキ | Jr. Type Ⅱ | A#800 |  |  |  | 幅広ガン | 1*90 |  |  |  |  | 0.2 | 1.04 | 0.9256 | 0.177 | 55 |  | 0.181 | 0.171
| 2021-01-22 |  | 武蔵精密 | WLS-M | GH0.1-0.2 |  |  | 15 | 幅広ガン | 2.5*90 | φ2.0 |  | SJ | φ2.0 | 0.3 | 4.26 | 4.26 | 0.2 | 225
| 2021-01-26 |  | カサタニ | Jr. B | ACS-3R |  | 5.5 | 20 | 幅広ガン | 2*90 | φ2.0 |  | SJ | φ1.8 | 0.15 |  | 0 | 0.116 | 48 |  | 0.102 | 0.112
| 2021-01-26 |  | カサタニ | Jr. B | ACS-3R |  | 5.5 | 20 | 幅広ガン | 2*90 | φ2.0 |  | SJ | φ1.8 | 0.2 |  | 0 | 0.16 | 56 |  | 0.143 | 0.155
| 2021-01-26 |  | カサタニ | Jr. B | ACS-3R |  | 5.5 | 20 | 幅広ガン | 2*90 | φ2.0 |  | SJ | φ1.8 | 0.25 |  | 0 | 0.22 | 62.5 |  | 0.181 | 0.191
| 2021-01-29 |  | 三井金属鉱業 | シグマ | A#600 |  | 30 | 15 | 幅広ガン | 1*630 | φ2.0 |  | SJ | φ1.2 | 0.25 | 9.28 | 8.7232 | 0.217 | 41 |  | 0.225 | 0.215
| 2021-02-01 |  | ｵﾘﾝﾊﾟｽ | Jr. B | ACS-3R |  |  | 15 | 幅広ガン | 2*90 | φ2.0 |  | SJ | φ1.8 | 0.15 |  | 0 | 0.113 | 47.5 |  | 0.109 | 0.098
| 2021-02-01 |  | ｵﾘﾝﾊﾟｽ | Jr. B | ACS-3R |  |  | 15 | 幅広ガン | 2*90 | φ2.0 |  | SJ | φ1.8 | 0.175 |  | 0 | 0.132 | 51.5 |  | 0.128 | 0.118
| 2021-02-01 |  | ｵﾘﾝﾊﾟｽ | Jr. B | ACS-3R |  |  | 15 | 幅広ガン | 2*90 | φ2.0 |  | SJ | φ1.8 | 0.2 |  | 0 | 0.157 | 56 |  | 0.15 | 0.14
| 2021-02-01 |  | ｵﾘﾝﾊﾟｽ | Jr. B | ACS-3R |  |  | 15 | 幅広ガン | 2*90 | φ2.0 |  | SJ | φ1.8 | 0.225 |  | 0 | 0.177 | 59.5 |  | 0.169 | 0.159
| 2021-02-01 |  | ｵﾘﾝﾊﾟｽ | Jr. B | ACS-3R |  |  | 15 | 幅広ガン | 2*90 | φ2.0 |  | SJ | φ1.8 | 0.25 |  | 0 | 0.2 | 63.8 |  | 0.191 | 0.181
| 2021-02-01 |  | ｵﾘﾝﾊﾟｽ | ラムダ Type Ⅱ | WA4000SB |  |  | 13 | 幅広ガン | 1*320 | φ2.0 |  | SJ | φ1.2 | 0.15 | 3.89 | 3.3454 | 0.128 | 160 | 19 | 0.144 | 0.133
| 2021-02-01 |  | ｵﾘﾝﾊﾟｽ | ラムダ Type Ⅱ | WA4000SB |  |  | 13 | 幅広ガン | 1*320 | φ2.0 |  | SJ | φ1.2 | 0.175 | 4.32 | 3.7152 | 0.152 | 173 | 21 | 0.168 | 0.157
| 2021-02-01 |  | ｵﾘﾝﾊﾟｽ | ラムダ Type Ⅱ | WA4000SB |  |  | 13 | 幅広ガン | 1*320 | φ2.0 |  | SJ | φ1.2 | 0.2 | 4.9 | 4.214 | 0.173 | 184 | 22 | 0.19 | 0.18
| 2021-02-01 |  | ｵﾘﾝﾊﾟｽ | ラムダ Type Ⅱ | WA4000SB |  |  | 13 | 幅広ガン | 1*320 | φ2.0 |  | SJ | φ1.2 | 0.225 | 5.15 | 4.429 | 0.201 | 197 | 26 | 0.216 | 0.206
| 2021-02-01 |  | ｵﾘﾝﾊﾟｽ | ラムダ Type Ⅱ | WA4000SB |  |  | 13 | 幅広ガン | 1*320 | φ2.0 |  | SJ | φ1.2 | 0.25 | 5.58 | 4.7988 | 0.222 | 207 | 28 | 0.236 | 0.225
| 2021-02-02 |  | 住友電気工業 | MSB-Ⅵ | A#320 |  | 15 | 15 | 幅広ガン | 1*320 |  |  |  |  | 0.2 | 3.64 | 3.2396 | 0.17 | 39 | 21 | 0.178 | 0.165
| 2021-02-02 |  | 住友電気工業 | MSB-Ⅵ | A#320 |  | 15 | 15 | 幅広ガン | 1*320 |  |  |  |  | 0.15 | 2.88 | 2.5632 | 0.13 | 34.5 | 19 | 0.134 | 0.125
| 2021-02-03 |  | 華鋭社 | RB-2 | A#500 |  |  | 13 | ミニベロガン | 6*12 | φ3.5*2 |  |  |  | 0.15 | 0.235 | 0.2303 | 0.15 | 180 | 19.2 | 0.133 | 0.158
| 2021-02-03 |  | 華鋭社 | RB-2 | A#500 |  |  | 13 | ミニベロガン | 6*12 | φ3.5*2 |  |  |  | 0.2 | 0.345 | 0.3381 | 0.15 | 180 | 11.9 | 0.17 | 0.151
| 2021-02-03 |  | 華鋭社 | RB-2 | A#500 |  |  | 13 | ミニベロガン | 6*12 | φ3.5*2 |  |  |  | 0.35 | 0.685 | 0.6713 | 0.15 | 180 | 7.8 | 0.182 | 0.158
| 2021-02-04 |  | Unimicron Technology Corp. | シグマ | A#800 |  | 26 | 10 | 幅広ガン | 1*630 | φ2.0 |  | SJ | φ1.2 | 0.26 | 11.2 | 10.528 | 0.18 | 37 |  | 0.25 | 0.17
| 2021-02-05 |  | ﾆﾁｱｽ | シグマ | A#800 |  |  | 12 | [8 empty] | 0
| 2021-02-05 |  | ﾆﾁｱｽ | シグマ | A#800 |  |  | 12 | 幅広ガン | 1*630 | φ2.0 |  | SJ | φ1.2 | 0.15 | 6.1 | 5.734 | 0.124 | 31.7 |  | 0.132 | 0.122
| 2021-02-05 |  | ﾆﾁｱｽ | シグマ | A#800 |  |  | 12 | 幅広ガン | 1*630 | φ2.0 |  | SJ | φ1.2 | 0.2 | 8.12 | 7.6328 | 0.165 | 36.1 |  | 0.181 | 0.169
| 2021-02-05 |  | THK | RB-3 | GH050 |  |  | 13 | [6 empty] | 0.25 | 2.5 | 2 | 0.18 | 58
| 2021-02-05 |  | THK | RB-3 | GH050 |  |  | 13 | [6 empty] | 0.15 | 1.5 | 1.2 | 0.18 | 58
| 2021-02-05 |  | THK | RB-3 | GH01M |  |  | 13 | [6 empty] | 0.25 | 2.5 | 2 | 0.17 | 58
| 2021-02-05 |  | THK | RB-3 | GH01M |  |  | 13 | [6 empty] | 0.15 | 1.5 | 1.2 | 0.17 | 58
| 2021-02-10 |  | ﾐﾂﾄﾖ | RB-2 | SA#220 |  |  | 15 | 幅広ガン | 2*90 | φ2.0 |  | SJ | φ2.0 | 0.15 | 1.06 | 1.0388 | 0.2 | 214 | 24.2
| 2021-02-10 |  | ﾐﾂﾄﾖ | RB-2 | SA#220 |  |  | 15 | 幅広ガン | 2*90 | φ2.0 |  | SJ | φ2.0 | 0.1 | 0.66 | 0.6468 | 0.2 | 214 | 28.7
| 2021-02-10 |  | ﾐﾂﾄﾖ | RB-2 | SA#220 |  |  | 15 | 幅広ガン | 2*90 | φ2.0 |  | SJ | φ2.0 | 0.2 | 1.44 | 1.4112 | 0.2 | 214 | 21
| 2021-02-10 |  | ﾐﾂﾄﾖ | RB-2 | A#320 |  |  | 15 | 幅広ガン | 2*90 | φ2.0 |  | SJ | φ2.0 | 0.15 | 1.03 | 1.0094 | 0.19 | 210 | 24
| 2021-02-10 |  | ﾐﾂﾄﾖ | RB-2 | A#320 |  |  | 15 | 幅広ガン | 2*90 | φ2.0 |  | SJ | φ2.0 | 0.1 | 0.65 | 0.637 | 0.19 | 210 | 20
| 2021-02-10 |  | ﾐﾂﾄﾖ | RB-2 | A#320 |  |  | 15 | 幅広ガン | 2*90 | φ2.0 |  | SJ | φ2.0 | 0.2 | 1.48 | 1.4504 | 0.19 | 210 | 27.5
| 2021-02-10 |  | 東亜合成 | シグマ | A#2000 |  |  | 13 | 幅広ガン | 1*630 | φ2.0 |  | SJ | φ1.2 | 0.15 | 3.16 | 2.9704 | 0.122 | 31.5 |  | 0.135 | 0.124
| 2021-02-10 |  | 東亜合成 | ゼータ | A#800 |  |  | 13 | 幅広ガン | 1*320 | φ2.0 |  | SJ | φ1.2 | 0.15 | 3.02 | 1.7516 | 0.118 | 34.5 | 18.2 | 0.132 | 0.132
| 2021-02-10 |  | 東亜合成 | MSB-Ⅵ | A#320 |  |  | 13 | 幅広ガン | 1*320 | Φ2.0 |  | SJ | φ1.2 | 0.15 | 6.82 | 6.0698 | 0.105 | 29 |  | 0.115 | 0.1
| 2021-02-11 |  | ｵﾘﾝﾊﾟｽ | Jr. Type Ⅱ | B300 |  | 10 | 15 | 幅広ガン | 2*90 | φ2.0 |  | SS | φ2.0 | 0.15 | 0.916 | 0.81524 | 0.145 | 59 |  | 0.127 | 0.118
| 2021-02-11 |  | ｵﾘﾝﾊﾟｽ | Jr. Type Ⅱ | B300 |  | 10 | 15 | 幅広ガン | 2*90 | φ2.0 |  | SS | φ2.0 | 0.175 | 1.152 | 1.02528 | 0.145 | 59 |  | 0.154 | 0.128
| 2021-02-11 |  | ｵﾘﾝﾊﾟｽ | Jr. Type Ⅱ | B300 |  | 10 | 15 | 幅広ガン | 2*90 | φ2.0 |  | SS | φ2.0 | 0.2 | 1.322 | 1.17658 | 0.15 | 59 |  | 0.173 | 0.133
| 2021-02-11 |  | ｵﾘﾝﾊﾟｽ | Jr. Type Ⅱ | B300 |  | 10 | 15 | 幅広ガン | 2*90 | φ2.0 |  | SS | φ2.0 | 0.225 | 1.574 | 1.40086 | 0.15 | 59 |  | 0.197 | 0.14
| 2021-02-11 |  | ｵﾘﾝﾊﾟｽ | Jr. Type Ⅱ | B300 |  | 10 | 15 | 幅広ガン | 2*90 | φ2.0 |  | SS | φ2.0 | 0.25 | 1.742 | 1.55038 | 0.15 | 59 |  | 0.214 | 0.135
| 2021-02-12 |  | ｵﾘﾝﾊﾟｽ | Jr. A | EMB-20 |  | 10 | 13 | 幅広ガン | 1*90 | φ2.0 |  | SJ | φ1.2 | 0.15 |  | 0 | 0.128 | 48 |  | 0.133 | 0.124
| 2021-02-12 |  | ｵﾘﾝﾊﾟｽ | Jr. A | EMB-20 |  | 10 | 13 | 幅広ガン | 1*90 | φ2.0 |  | SJ | φ1.2 | 0.175 |  | 0 | 0.152 | 50 |  | 0.159 | 0.147
| 2021-02-12 |  | ｵﾘﾝﾊﾟｽ | Jr. A | EMB-20 |  | 10 | 13 | 幅広ガン | 1*90 | φ2.0 |  | SJ | φ1.2 | 0.2 |  | 0 | 0.173 | 53 |  | 0.178 | 0.167
| 2021-02-12 |  | ｵﾘﾝﾊﾟｽ | Jr. A | EMB-20 |  | 10 | 13 | 幅広ガン | 1*90 | φ2.0 |  | SJ | φ1.2 | 0.225 |  | 0 | 0.192 | 56 |  | 0.198 | 0.188
| 2021-02-12 |  | ｵﾘﾝﾊﾟｽ | Jr. A | EMB-20 |  | 10 | 13 | 幅広ガン | 1*90 | φ2.0 |  | SJ | φ1.2 | 0.25 |  | 0 | 0.221 | 60 |  | 0.225 | 0.216
| 2021-02-15 |  | パナソニック | ラムダ Type Ⅱ | WA4000SB |  |  | 15 | 幅広ガン | 1*320 | φ2.0 |  | SJ | φ1.2 | 0.15 | 3.84 | 3.3024 | 0.131 | 160 | 20 | 0.145 | 0.135
| 2021-02-15 |  | パナソニック | ラムダ Type Ⅱ | WA4000SB |  |  | 15 | 幅広ガン | 1*320 | φ2.0 |  | SJ | φ1.2 | 0.2 | 4.71 | 4.0506 | 0.177 | 185 | 24 | 0.192 | 0.183
| 2021-02-15 |  | パナソニック | ラムダ Type Ⅱ | WA4000SB |  |  | 15 | 幅広ガン | 1*320 | φ2.0 |  | SJ | φ1.2 | 0.25 | 5.47 | 4.7042 | 0.228 | 208 | 28 | 0.239 | 0.229
| 2021-02-15 |  | AVXｼﾞｬﾊﾟﾝ | Jr. B | TYPEⅢ80/100 |  | 5 | 20 | 幅広ガン | 1*90 | φ2.0 |  | SJ | φ1.8 | 0.15 |  | 0 | 0.112 | 45 |  | 0.125 | 0.109
| 2021-02-15 |  | AVXｼﾞｬﾊﾟﾝ | Jr. B | TYPEⅢ80/100 |  | 5 | 20 | 幅広ガン | 1*90 | φ2.0 |  | SJ | φ1.8 | 0.2 |  | 0 | 0.162 | 54 |  | 0.173 | 0.157
| 2021-02-15 |  | AVXｼﾞｬﾊﾟﾝ | Jr. B | TYPEⅢ60/80 |  | 5 | 20 | 幅広ガン | 1*90 | φ2.0 |  | SJ | φ1.8 | 0.2 |  | 0 | 0.162 | 54 |  | 0.173 | 0.157
| 2021-02-15 |  | MMCﾘｮｳﾃｯｸ | ラムダ Type Ⅱ | WA4000SB |  |  | 12 | 幅広ガン | 1*320 | φ2.0 |  | SJ | φ1.2 | 0.2 | 4.497 | 3.86742 | 0.175 | 185 | 23 | 0.192 | 0.18
| 2021-02-15 |  | MMCﾘｮｳﾃｯｸ | ゼータ | A#2000 |  |  | 12 | 幅広ガン | 1*320 | φ2.0 |  | SJ | φ1.2 | 0.199 | 8 | 4.64 | 0.149 | 33.8 |  | 0.15 | 0.141
| 2021-02-15 |  | MMCﾘｮｳﾃｯｸ | シグマ | A#800 |  |  | 12 | 幅広ガン | 1*630 | φ2.0 |  | SJ | φ1.2 | 0.204 | 3.96 | 3.7224 | 0.169 | 36.5 |  | 0.168 | 0.18
| 2021-02-17 |  | ローム | ラムダ Type Ⅱ | WA4000SB |  |  | 10 | 幅広ガン | 1*320 | φ2.0 |  | SJ | φ1.2 | 0.2 | 4.46 | 3.8356 | 0.175 | 185 | 23 | 0.192 | 0.18
| 2021-02-17 |  | ローム | ゼータ | A#2000 |  |  | 10 | 幅広ガン | 1*320 | φ2.0 |  | SJ | φ1.2 | 0.1 |  | 0 | 0.08 | 24 |  | 0.08 | 0.07
| 2021-02-17 |  | ローム | ゼータ | A#2000 |  |  | 10 | 幅広ガン | 1*320 | φ2.0 |  | SJ | φ1.2 | 0.2 |  | 0 | 0.15 | 32.5 |  | 0.16 | 0.15
| 2021-02-17 |  | 石鋸工業 | RB-5 | A#320 |  |  | 13 | コンパクトガン | 12.5L | φ6.0 | 無 |  |  | 0.3 | 0.9 | 0.864 | 0.18 | 215 | 25 | 0.3 | 0.187
| 2021-02-18 |  | Jentech | RB-2 | G-0053 |  | 14 | 13 | 幅広ガン | 1*90 | φ2.0 |  | SJ | φ1.2 | 0.12 | 0.736 | 0.72128 | 0.093 | 150 | 2.9 | 0.11 | 0.102
| 2021-02-18 |  | Jentech | RB-2 | G-0053 |  | 14 | 13 | 幅広ガン | 1*90 | φ2.0 |  | SJ | φ1.2 | 0.15 | 0.87 | 0.8526 | 0.115 | 165 | 3.1 | 0.138 | 0.127
| 2021-02-18 |  | Jentech | RB-2 | G-0053 |  | 14 | 13 | 幅広ガン | 1*90 | φ2.0 |  | SJ | φ1.2 | 0.16 | 0.89 | 0.8722 | 0.131 | 174 | 3.6 | 0.151 | 0.141
| 2021-02-18 |  | Jentech | RB-2 | G-0053 |  | 14 | 13 | 幅広ガン | 1*90 | φ2.0 |  | SJ | φ1.2 | 0.2 | 1.02 | 0.9996 | 0.17 | 195 | 4 | 0.19 | 0.18
| 2021-02-18 |  | 山下ゴム | RB-5 | SA#60 |  | 8 | 13 | コンパクトガン | 12.5L | φ6.0 | 無 |  |  | 0.3 | 0.925 | 0.888 | 0.2 | 243 | 23.8 | 0.31 | 0.195
| 2021-02-19 |  | 石鋸工業 | RB-2 | G-0053 |  |  | 10 | 幅広ガン | 2.5*60 | φ2.5 |  | SJ | φ2.0 | 0.25 | 2.04 | 1.9992 | 0.2 | 218 | 10.8 | 0.216 | 0.205 | 実機想定ガン(WP1) 決定条件
| 2021-02-19 |  | 石鋸工業 | RB-2 | G-0053 |  |  | 10 | 幅広ガン | 2.5*60 | φ2.5 |  | SJ | φ2.0 | 0.3 | 2.64 | 2.5872 | 0.2 | 218 | 8 | 0.25 | 0.212
| 2021-02-19 |  | 石鋸工業 | RB-2 | G-0053 |  |  | 10 | 幅広ガン | 2.5*60 | φ2.5 |  | SJ | φ2.0 | 0.35 | 3.23 | 3.1654 | 0.2 | 218 | 6.2 | 0.284 | 0.215
| 2021-02-19 |  | 石鋸工業 | RB-2 | G-0053 |  |  | 10 | 幅広ガン | 2.5*100P | φ2.5 |  | SJ | φ2.5 | 0.25 | 3.35 | 3.283 | 0.22 | 228 | 18 | 0.212 | 0.185
| 2021-02-19 |  | 石鋸工業 | RB-2 | G-0053 |  |  | 10 | 幅広ガン | 2.5*100 | φ2.5 |  | SJ | φ2.5 | 0.23 | 3.02 | 2.9596 | 0.22 | 228 | 19.6 | 0.196 | 0.178 | 今回サンプル作製条件
| 2021-03-05 | 須貝 | 石鋸工業 | RB-5 | A#320 | 新品 | 10 | 13 | コンパクトガン | 12.5L | φ6.0 |  |  |  | 0.2 | 0.48 | 0.46 | 0.18 | 214 | 34 | 0.2 | 0.185 |  | 0.03388333 | 0.36 | 2.616667 | 1.893333 | 37.31 |  | 100 | 走査 | 20 | 1 | B | 1 | 触針 | - | 0.8mm | 2.5μm | 5 | 0.25mm/s | 停止 | 3 | C | 2 | -
| 2021-03-05 | 須貝 | 石鋸工業 | RB-5 | A#320 | 新品 | 10 | 13 | コンパクトガン | 12.5L | φ6.0 |  |  |  | 0.3 | 0.96 | 0.92 | 0.18 | 212 | 25 | 0.3 | 0.195 |  | 0.08273333 | 0.4966667 | 3.893333 | 2.936667 | 37.31 |  | 100 | 走査 | 20 | 1 | B | 1 | 触針 | - | 0.8mm | 2.5μm | 5 | 0.25mm/s | 停止 | 3 | C | 2 | -
| 2021-03-05 | 須貝 | 石鋸工業 | RB-5 | A#320 | 新品 | 10 | 13 | コンパクトガン | 12.5L | φ6.0 |  |  |  | 0.4 | 1.38 | 1.32 | 0.18 | 210 | 20.5 | 0.4 | 0.195 |  | 0.1611 | 0.6066667 | 4.376667 | 3.36 | 37.31 |  | 100 | 走査 | 20 | 1 | B | 1 | 触針 | - | 0.8mm | 2.5μm | 5 | 0.25mm/s | 停止 | 3 | C | 2 | -
| 2021-03-05 | 巴図 | 倉元製作所 | ラムダ Type Ⅱ | WA4000SB | 中古 |  | 13 | 幅広ガン | 1*320 | φ2.0 |  | SJ | φ1.2 | 0.02 | 0.4 | 0.34 | 0.053 | 110 | 32 | 0.025 | 0.053
| 2021-03-05 | 巴図 | 倉元製作所 | ラムダ Type Ⅱ | WA4000SB | 中古 |  | 13 | 幅広ガン | 1*320 | φ2.0 |  | SJ | φ1.2 | 0.05 | 0.1535 | 0.13 | 0.055 | 110 | 20 | 0.053 | 0.059
| 2021-03-05 | 巴図 | 倉元製作所 | ラムダ Type Ⅱ | WA4000SB | 中古 |  | 13 | 幅広ガン | 1*320 | φ2.0 |  | SJ | φ1.2 | 0.1 | 0.254 | 0.22 | 0.097 | 140 | 21 | 0.1 | 0.1
| 2021-03-05 | 巴図 | 倉元製作所 | ラムダ Type Ⅱ | WA4000SB | 中古 |  | 13 | 幅広ガン | 1*320 | φ2.0 |  | SJ | φ1.2 | 0.15 | 0.3665 | 0.32 | 0.131 | 160 | 20 | 0.146 | 0.136 |  | 0.00245 | 0.1236667 | 0.7253333 | 0.5046667 |  |  | 20 | 走査 | 20 | 1 | A | 1 | 触針 | - | 0.25mm | 2.5μm | 5 | 0.25mm/s | 停止 | 6 | B | 2 | -
| 2021-03-05 | 巴図 | 倉元製作所 | ラムダ Type Ⅱ | WA4000SB | 中古 |  | 13 | 幅広ガン | 1*320 | φ2.0 |  | SJ | φ1.2 | 0.2 | 0.4557 | 0.39 | 0.175 | 183 | 22 | 0.193 | 0.182 |  | 0.00855 | 0.114 | 0.776 | 0.522 |  |  | 20 | 走査 | 20 | 1 | A | 1 | 触針 | - | 0.25mm | 2.5μm | 5 | 0.25mm/s | 停止 | 6 | B | 2 | -
| 2021-03-05 | 巴図 | 倉元製作所 | ラムダ Type Ⅱ | WA4000SB | 中古 |  | 13 | 幅広ガン | 1*320 | φ2.0 |  | SJ | φ1.2 | 0.25 | 0.5288 | 0.45 | 0.23 | 208 | 27 | 0.241 | 0.232 |  | 0.01116667 | 0.1593333 | 0.942 | 0.65 |  |  | 20 | 走査 | 20 | 1 | A | 1 | 触針 | - | 0.25mm | 2.5μm | 5 | 0.25mm/s | 停止 | 6 | B | 2 | -
| 2021-03-08 | 高野 | 日本アイビーエム | ラムダ Type Ⅱ | WA#4000 | 中古 |  | 12 | 幅広ガン | 1*320 | φ2.0 |  | SJ | φ1.2 | 0.15 | 3.68 | 3.16 | 0.131 | 161 | 21 | 0.147 | 0.137 |  | 0.004008333 | 0.07297602 | 0.5382821 | 0.4445374 |  |  | 20 | 走査 | 20 | 1 | A | 1 | 触針 | - | 0.25mm | 2.5μm | 5 | 0.25mm/s | 停止 | 6 | B | 2 | -
| 2021-03-08 | 高野 | 日本アイビーエム | ラムダ Type Ⅱ | WA#4000 | 中古 |  | 12 | 幅広ガン | 1*320 | φ2.0 |  | SJ | φ1.2 | 0.2 | 4.55 | 3.91 | 0.178 | 185 | 23 | 0.198 | 0.183 |  | 0.007891667 | 0.08390537 | 0.6330802 | 0.5033489 |  |  | 20 | 走査 | 20 | 1 | A | 1 | 触針 | - | 0.25mm | 2.5μm | 5 | 0.25mm/s | 停止 | 6 | B | 2 | -
| 2021-03-08 | 高野 | 日本アイビーエム | ラムダ Type Ⅱ | WA#4000 | 中古 |  | 12 | 幅広ガン | 1*320 | φ2.0 |  | SJ | φ1.2 | 0.25 | 5.25 | 4.52 | 0.226 | 208 | 29 | 0.242 | 0.232 |  | 0.01036667 | 0.08697057 | 0.6390073 | 0.5193072 |  |  | 20 | 走査 | 20 | 1 | A | 1 | 触針 | - | 0.25mm | 2.5μm | 5 | 0.25mm/s | 停止 | 6 | B | 2 | -
| 2021-03-08 | 山崎 | スリーナイン | RB-2 | G-0053 | 新品 |  | 12 | 幅広ガン | 1*90 |  |  | SJ |  | 0.15 | 0.9 | 0.882 | 0.116 | 168 | 2.7 | 0.136 | 0.126 |  | 0.01185 | 0.5033333 | 3.34 | 2.693333 | 32.54 |  | 20 | 走査 | 20 | 1 | B | 1 | 触針 | - | 0.8mm | 2.5μm | 5 | 0.25mm/s | 停止 | 6 | B | 2 | -
| 2021-03-08 | 山崎 | スリーナイン | RB-2 | G-0053 | 新品 |  | 12 | 幅広ガン | 1*90 |  |  | SJ |  | 0.2 | 1.09 | 1.0682 | 0.165 | 196 | 3.7 | 0.185 | 0.175 |  | 0.02156667 | 0.6966667 | 4.913333 | 3.623333 | 32.54 |  | 20 | 走査 | 20 | 1 | B | 1 | 触針 | - | 0.8mm | 2.5μm | 5 | 0.25mm/s | 停止 | 6 | B | 2 | -
| 2021-03-08 | 山崎 | スリーナイン | RB-2 | G-0053 | 新品 |  | 12 | 幅広ガン | 1*90 |  |  | SJ |  | 0.25 | 1.22 | 1.1956 | 0.22 | 225 | 5.2 | 0.236 | 0.226 |  | 0.02888333 | 0.91 | 6.956667 | 4.213333 | 32.54 |  | 20 | 走査 | 20 | 1 | B | 1 | 触針 | - | 0.8mm | 2.5μm | 5 | 0.25mm/s | 停止 | 6 | B | 2 | -
| 2021-03-09 | 須貝 | タツタ | ラムダ Type Ⅱ | WA4000SB | 中古 |  | 13 | 幅広ガン | 1*320 | φ2.0 |  | SJ | φ1.2 | 0.1 | 2.555 | 2.2 | 0.093 | 136 | 20 | 0.097 | 0.097
| 2021-03-09 | 須貝 | タツタ | ラムダ Type Ⅱ | WA4000SB | 中古 |  | 13 | 幅広ガン | 1*320 | φ2.0 |  | SJ | φ1.2 | 0.15 | 3.6 | 3.1 | 0.13 | 160 | 18 | 0.146 | 0.135 |  | 0.004133333 | 0.07973345 | 0.5975614 | 0.483347 | 4.15 |  | 20 | 走査 | 20 | 1 | A | 1 | 触針 | - | 0.25mm | 2.5μm | 5 | 0.25mm/s | 停止 | 6 | B | 2 | -
| 2021-03-09 | 須貝 | タツタ | ラムダ Type Ⅱ | WA4000SB | 中古 |  | 13 | 幅広ガン | 1*320 | φ2.0 |  | SJ | φ1.2 | 0.2 | 4.5 | 3.87 | 0.176 | 185 | 23 | 0.194 | 0.182 |  | 0.007033333 | 0.08926009 | 0.6524449 | 0.5269271 | 4.15 |  | 20 | 走査 | 20 | 1 | A | 1 | 触針 | - | 0.25mm | 2.5μm | 5 | 0.25mm/s | 停止 | 6 | B | 2 | -
| 2021-03-09 | 須貝 | タツタ | ラムダ Type Ⅱ | WA4000SB | 中古 |  | 13 | 幅広ガン | 1*320 | φ2.0 |  | SJ | φ1.2 | 0.25 | 5.3 | 4.56 | 0.223 | 207 | 26 | 0.244 | 0.232 |  | 0.009958333 | 0.09273077 | 0.7151428 | 0.5654579 | 4.15 |  | 20 | 走査 | 20 | 1 | A | 1 | 触針 | - | 0.25mm | 2.5μm | 5 | 0.25mm/s | 停止 | 6 | B | 2 | -
| 2021-03-09 | 須貝 | タツタ | ゼータ | A#2000 | 中古 |  | 13 | 幅広ガン | 1*320 | φ2.0 |  | SJ | φ1.2 | 0.1 | 4.7 | 2.73 | 0.084 | 25 |  | 0.075 | 0.075
| 2021-03-09 | 須貝 | タツタ | ゼータ | A#2000 | 中古 |  | 13 | 幅広ガン | 1*320 | φ2.0 |  | SJ | φ1.2 | 0.15 | 6.6 | 3.83 | 0.115 | 29 |  | 0.115 | 0.105 |  | 0.005541667 | 0.1320061 | 0.965948 | 0.7853399 | 8.21 |  | 20 | 走査 | 20 | 1 | A | 1 | 触針 | - | 0.25mm | 2.5μm | 5 | 0.25mm/s | 停止 | 6 | B | 2 | -
| 2021-03-09 | 須貝 | タツタ | ゼータ | A#2000 | 中古 |  | 13 | 幅広ガン | 1*320 | φ2.0 |  | SJ | φ1.2 | 0.2 | 7.78 | 4.51 | 0.145 | 33 |  | 0.154 | 0.144 |  | 0.01035 | 0.1373563 | 1.035317 | 0.839213 | 8.21 |  | 20 | 走査 | 20 | 1 | A | 1 | 触針 | - | 0.25mm | 2.5μm | 5 | 0.25mm/s | 停止 | 6 | B | 2 | -
| 2021-03-09 | 須貝 | タツタ | ゼータ | A#2000 | 中古 |  | 13 | 幅広ガン | 1*320 | φ2.0 |  | SJ | φ1.2 | 0.25 | 8.5 | 4.93 | 0.17 | 36 |  | 0.185 | 0.172 |  | 0.01480833 | 0.144128 | 1.120727 | 0.8585373 | 8.21 |  | 20 | 走査 | 20 | 1 | A | 1 | 触針 | - | 0.25mm | 2.5μm | 5 | 0.25mm/s | 停止 | 6 | B | 2 | -
| 2021-03-10 | 巴図 | Electoro Ceramics | mini PFE 100 | A#320 | 新品 | 13 | 12 | 幅広ガン | 1*90 | φ2.0 |  | SJ | φ1.2 | 0.15 | 0.93 | 0.76 | 0.12 | 47 |  | 0.13 | 0.12 | 上ガンのみ |  | 0.6866667 | 5.263333 | 4.196667 |  |  | 20 | 走査 | 20 | 1 | B | 1 | 触針 | - | 0.8mm | 2.5μm | 5 | 0.25mm/s | 停止 | 3 | B | 2 | 未計測
| 2021-03-10 | 巴図 | Electoro Ceramics | mini PFE 100 | A#320 | 新品 | 13 | 12 | 幅広ガン | 1*90 | φ2.0 |  | SJ | φ1.2 | 0.2 | 1.18 | 0.97 | 0.17 | 56.5 |  | 0.18 | 0.17 | 上ガンのみ |  | 0.6533333 | 4.966667 | 4.016667 |  |  | 20 | 走査 | 20 | 1 | B | 1 | 触針 | - | 0.8mm | 2.5μm | 5 | 0.25mm/s | 停止 | 3 | B | 2 | 未計測
| 2021-03-10 | 巴図 | Electoro Ceramics | mini PFE 100 | A#320 | 新品 | 13 | 12 | 幅広ガン | 1*90 | φ2.0 |  | SJ | φ1.2 | 0.25 | 1.39 | 1.14 | 0.21 | 62 |  | 0.22 | 0.21 | 上ガンのみ | 0.0756 | 0.6466667 | 5.183333 | 4.113333 |  |  | 20 | 走査 | 20 | 1 | B | 1 | 触針 | - | 0.8mm | 2.5μm | 5 | 0.25mm/s | 停止 | 3 | B | 2 | -
| 2021-03-10 | 高野 | ジェイテクト | RB-3 | GH0.1-0.2 | 中古 |  | 15 | コンパクトガン | 12.5L | φ8.0 |  |  |  | 0.2 | 0.79 | 0.632 | 0.184 | 64 | 24 | 0.195 | 0.178 |  | 0.10195 | 1.711 | 12.00633 | 8.950333 | 142.71 |  | 100 | 走査 | 20 | 1 | B | 1 | 触針 | - | 0.8mm | 2.5μm | 5 | 0.25mm/s | 停止 | 1 | C | 2 | -
| 2021-03-10 | 高野 | ジェイテクト | RB-3 | GH0.1-0.2 | 中古 |  | 15 | コンパクトガン | 12.5L | φ8.0 |  |  |  | 0.3 | 1.61 | 1.288 | 0.182 | 63 | 18 | 0.29 | 0.178 |  | 0.54295 | 3.187333 | 19.71167 | 14.48833 | 142.71 |  | 100 | 走査 | 20 | 1 | B | 1 | 触針 | - | 0.8mm | 2.5μm | 5 | 0.25mm/s | 停止 | 1 | C | 2 | -
| 2021-03-10 | 高野 | ジェイテクト | RB-3 | GH0.1-0.2 | 中古 |  | 15 | コンパクトガン | 12.5L | φ8.0 |  |  |  | 0.4 | 2.28 | 1.824 | 0.179 | 62 | 15 | 0.389 | 0.169 |  | 1.0222 | 3.731 | 22.50667 | 16.76167 | 142.71 |  | 100 | 走査 | 20 | 1 | B | 1 | 触針 | - | 0.8mm | 2.5μm | 5 | 0.25mm/s | 停止 | 1 | C | 2 | -
| 2021-03-11 | 山﨑 | 住友電気工業 | MSB-Ⅵ | A#320 | 中古 |  | 13 | 幅広ガン | 1*320 | φ2.0 |  | SJ | φ1.2 | 0.15 | 3.02 | 2.6878 | 0.13 | 34.5 | 20 | 0.135 | 0.125 |  | 0.02501667 | 計測不能 | 計測不能 | 計測不能 | 37.15 |  | 20 | 走査 | 20 | 1 | B | 1 | 触針 | - | 0.8mm | 2.5μm | 5 | 0.25mm/s | 停止 | 3 | B | 2 | -
| 2021-03-11 | 山﨑 | 住友電気工業 | MSB-Ⅵ | A#320 | 中古 |  | 13 | 幅広ガン | 1*320 | φ2.0 |  | SJ | φ1.2 | 0.2 | 3.62 | 3.2218 | 0.17 | 39.5 | 23 | 0.175 | 0.165 |  | 0.04538333 | 計測不能 | 計測不能 | 計測不能 | 37.15 |  | 20 | 走査 | 20 | 1 | B | 1 | 触針 | - | 0.8mm | 2.5μm | 5 | 0.25mm/s | 停止 | 3 | B | 2 | -
| 2021-03-11 | 山﨑 | 住友電気工業 | MSB-Ⅵ | A#320 | 中古 |  | 13 | 幅広ガン | 1*320 | φ2.0 |  | SJ | φ1.2 | 0.25 | 4.34 | 3.8626 | 0.22 | 44.5 | 26.5 | 0.222 | 0.212 |  | 0.0655 | 計測不能 | 計測不能 | 計測不能 | 37.15 |  | 20 | 走査 | 20 | 1 | B | 1 | 触針 | - | 0.8mm | 2.5μm | 5 | 0.25mm/s | 停止 | 3 | B | 2 | -
| 2021-03-11 | 巴図 | lingsen | Jr. A | TYPEⅢ100/200 | 新品 | 5 | 17 | 幅広ガン | 2*90 | φ2.0 |  | SS | 2 | 0.2 |  | 0 | 0.15 | 52.5 |  | 0.161 | 0.128
| 2021-03-11 | 巴図 | lingsen | Jr. A | TYPEⅢ80/100 | 新品 | 5 | 17 | 幅広ガン | 2*90 | φ2.0 |  | SS | 2 | 0.2 |  | 0 | 0.15 | 52.5 |  | 0.161 | 0.126
| 2021-03-11 | 巴図 | lingsen | Jr. A | TYPEⅢ80/100 | 新品 | 5 | 17 | 幅広ガン | 2*90 | φ2.0 |  | SS | 2 | 0.2 |  | 0 | 0.1 | 42.5 |  | 0.151 | 0.086
| 2021-03-11 | 巴図 | lingsen | Jr. A | TYPEⅢ80/100 | 新品 | 5 | 17 | 幅広ガン | 2*90 | φ2.0 |  | SS | 2 | 0.25 |  | 0 | 0.1 | 42.5 |  | 0.188 | 0.089
| 2021-03-12 | 山崎 | 石鋸 | RB-2 | G-0053 | 新品 |  |  | 幅広ガン | 2.5*100P |  |  |  |  | 0.23 | 3.1 | 3.038 | 0.215 | 228 | 19.8 | 0.195 | 0.175 | エア消合せ
| 2021-03-12 | 山崎 | 石鋸 | RB-2 | G-0053 | 新品 |  |  | 幅広ガン | 2.5*100P |  |  |  |  | 0.13 | 1.6 | 1.568 | 0.21 | 228 | 27.6 | 0.116 | 0.13
| 2021-03-15 | 巴図 | ｷｰﾚｯｸｽ・ﾜｲﾃｯｸ | RB-4 | GH01M | 中古 |  | 13 | 幅広ガン | 2.5*180 | φ2.0 |  | SJ | φ2.0 | 0.2 | 2.53 | 3.0107 | 0.18 | 200 |  | 0.187 | 0.164 |  | -0.08803333 | 1.076667 | 7.893333 | 6.396667 | 82.7261 |  | 50 | 走査 | 20 | 1 | B | 1 | 触針 | - | 0.8mm | 2.5μm | 5 | 0.25mm/s | 停止 | 3 | B | 2 | -
| 2021-03-15 | 巴図 | ｷｰﾚｯｸｽ・ﾜｲﾃｯｸ | RB-4 | GH01M | 中古 |  | 13 | 幅広ガン | 2.5*180 | φ2.0 |  | SJ | φ2.0 | 0.3 | 4.18 | 4.9742 | 0.18 | 199 |  | 0.273 | 0.179 |  | -0.27625 | 1.533333 | 10.91333 | 8.543333 |  |  | 50 | 走査 | 20 | 1 | B | 1 | 触針 | - | 0.8mm | 2.5μm | 5 | 0.25mm/s | 停止 | 3 | B | 2 | -
| 2021-03-15 | 巴図 | ｷｰﾚｯｸｽ・ﾜｲﾃｯｸ | RB-4 | GH01M | 中古 |  | 13 | 幅広ガン | 2.5*180 | φ2.0 |  | SJ | φ2.0 | 0.4 | 5.92 | 7.0448 | 0.18 | 199 |  | 0.358 | 0.183 |  | -0.55455 | 1.753333 | 12.32667 | 9.67 |  |  | 50 | 走査 | 20 | 1 | B | 1 | 触針 | - | 0.8mm | 2.5μm | 5 | 0.25mm/s | 停止 | 3 | B | 2 | -
| 2021-03-15 | 巴図 | ｷｰﾚｯｸｽ・ﾜｲﾃｯｸ | RB-4 | GH01M | 中古 |  | 13 | 幅広ガン | 2.5*180 | φ2.0 |  | SJ | φ2.0 | 0.2 | 2.84 | 3.3796 | 0.15 | 185 |  | 0.188 | 0.145
| 2021-03-15 | 巴図 | ｷｰﾚｯｸｽ・ﾜｲﾃｯｸ | RB-4 | GH01M | 中古 |  | 13 | 幅広ガン | 2.5*180 | φ2.0 |  | SJ | φ2.0 | 0.25 | 3.76 | 4.4744 | 0.15 | 183 |  | 0.23 | 0.158
| 2021-03-15 | 巴図 | ｷｰﾚｯｸｽ・ﾜｲﾃｯｸ | RB-4 | GH01M | 中古 |  | 13 | 幅広ガン | 2.5*180 | φ2.0 |  | SJ | φ2.0 | 0.4 | 5.73 | 6.8187 | 0.15 | 183 |  | 0.356 | 0.155
| 2021-03-15 | 巴図 | ｷｰﾚｯｸｽ・ﾜｲﾃｯｸ | RB-4 | GH0.1-0.2 | 中古 |  | 13 | 幅広ガン | 2.5*180 | φ2.0 |  | SJ | φ2.0 | 0.2 | 2.75 | 3.2725 | 0.18 | 215 |  | 0.191 | 0.161 |  | -0.1517667 | 0.5666667 | 3.246667 | 2.566667 | 161.2105 |  | 50 | 走査 | 20 | 1 | B | 1 | 触針 | - | 0.8mm | 2.5μm | 5 | 0.25mm/s | 停止 | 3 | B | 2 | -
| 2021-03-15 | 巴図 | ｷｰﾚｯｸｽ・ﾜｲﾃｯｸ | RB-4 | GH0.1-0.2 | 中古 |  | 13 | 幅広ガン | 2.5*180 | φ2.0 |  | SJ | φ2.0 | 0.3 | 4.33 | 5.1527 | 0.18 | 213 |  | 0.272 | 0.176 |  | -0.4044 | 2.173333 | 16.16333 | 11.69 |  |  | 50 | 走査 | 20 | 1 | B | 1 | 触針 | - | 0.8mm | 2.5μm | 5 | 0.25mm/s | 停止 | 3 | B | 2 | -
| 2021-03-15 | 巴図 | ｷｰﾚｯｸｽ・ﾜｲﾃｯｸ | RB-4 | GH0.1-0.2 | 中古 |  | 13 | 幅広ガン | 2.5*180 | φ2.0 |  | SJ | φ2.0 | 0.4 | 5.97 | 7.1043 | 0.18 | 211 |  | 0.355 | 0.167 |  | -0.6204 | 4.05 | 26.75667 | 18.53 |  |  | 50 | 走査 | 20 | 1 | B | 1 | 触針 | - | 0.8mm | 2.5μm | 5 | 0.25mm/s | 停止 | 3 | B | 2 | -
| 2021-03-15 | 巴図 | ｷｰﾚｯｸｽ・ﾜｲﾃｯｸ | RB-4 | GH0.1-0.2 | 中古 |  | 13 | 幅広ガン | 2.5*180 | φ2.0 |  | SJ | φ2.0 | 0.2 | 2.89 | 3.4391 | 0.15 | 198 |  | 0.19 | 0.142
| 2021-03-15 | 巴図 | ｷｰﾚｯｸｽ・ﾜｲﾃｯｸ | RB-4 | GH0.1-0.2 | 中古 |  | 13 | 幅広ガン | 2.5*180 | φ2.0 |  | SJ | φ2.0 | 0.25 | 3.88 | 4.6172 | 0.15 | 198 |  | 0.229 | 0.15
| 2021-03-16 | 山崎 | 鈴秀 | RB-4 | GH0.1-0.2 | 中古 |  | 12 | 幅広ガン | 2.5*90 |  |  |  |  | 0.4 | 2.51 | 2.9869 | 0.156 | 200 |  | 0.338 | 0.148
| 2021-03-16 | 山崎 | 鈴秀 | RB-4 | GH0.1-0.2 | 中古 |  | 12 | 幅広ガン | 2.5*90 |  |  |  |  | 0.45 | 2.71 | 3.2249 | 0.156 | 200 |  | 0.382 | 0.148
| 2021-03-17 | 早川 | NTN桑名 | RB-3 | GH01M | 中古 |  | 13 | コンパクトガン | 12.5L | φ8.0 | 無 |  |  | 0.2 | 0.74 | 0.592 | 0.18 | 60 | 28.4 | 0.194 | 0.179 |  | 0.07485 | 0.9366667 | 7.083333 | 5.553333 |  |  | 100 | 走査 | 20 | 1 | B | 1 | 触針 | - | 0.8mm | 2.5μm | 5 | 0.25mm/s | 停止 | 1 | C | 2 | -
| 2021-03-17 | 早川 | NTN桑名 | RB-3 | GH01M | 中古 |  | 13 | コンパクトガン | 12.5L | φ8.0 | 無 |  |  | 0.3 | 1.54 | 1.232 | 0.18 | 60 | 19.1 | 0.291 | 0.184 |  | 0.3915 | 1.44 | 10.00333 | 7.66 |  |  | 100 | 走査 | 20 | 1 | B | 1 | 触針 | - | 0.8mm | 2.5μm | 5 | 0.25mm/s | 停止 | 1 | C | 2 | -
| 2021-03-17 | 早川 | NTN桑名 | RB-3 | GH01M | 中古 |  | 13 | コンパクトガン | 12.5L | φ8.0 | 無 |  |  | 0.4 | 2.18 | 1.744 | 0.18 | 60 | 15 | 0.384 | 0.184 |  | 0.85415 | 1.7 | 11.95667 | 8.876667 |  |  | 100 | 走査 | 20 | 1 | B | 1 | 触針 | - | 0.8mm | 2.5μm | 5 | 0.25mm/s | 停止 | 1 | C | 2 | -
| 2021-03-17 | 早川 | NTN桑名 | RB-3 | GH01M | 中古 |  | 13 | コンパクトガン | 12.5L | φ8.0 | 無 |  |  | 0.15 | 0.4 | 0.32 | 0.18 | 60 | 32.4 | 0.14 | 0.184 | S流量計上限値
| 2021-03-22 | 山崎 | ローム | ゼータ | A#2000 | 中古 |  | 14 | 幅広ガン | 1*320 | φ2.0 |  | SJ | φ1.2 | 0.15 | 6.48 | 3.7584 | 0.115 | 29 |  | 0.115 | 0.107 |  | 0.0051 | [5 empty] | 20 | 走査 | 20 | 1 | A | 1 | 触針 | - | 0.25mm | 2.5μm | 5 | 0.25mm/s | 停止 | 6 | B | 2
| 2021-03-22 | 山崎 | ローム | ゼータ | A#2000 | 中古 |  | 14 | 幅広ガン | 1*320 | φ2.0 |  | SJ | φ1.2 | 0.2 | 7.4 | 4.292 | 0.15 | 32.5 |  | 0.15 | 0.14 |  | 0.0087 | [5 empty] | 20 | 走査 | 20 | 1 | A | 1 | 触針 | - | 0.25mm | 2.5μm | 5 | 0.25mm/s | 停止 | 6 | B | 2
| 2021-03-22 | 山崎 | ローム | ゼータ | A#2000 | 中古 |  | 14 | 幅広ガン | 1*320 | φ2.0 |  | SJ | φ1.2 | 0.25 | 8.56 | 4.9648 | 0.17 | 35.5 |  | 0.182 | 0.17 |  | 0.0133 | [5 empty] | 20 | 走査 | 20 | 1 | A | 1 | 触針 | - | 0.25mm | 2.5μm | 5 | 0.25mm/s | 停止 | 6 | B | 2
| 2021-03-23 | 高野 | AVXジャパン | mini PFE 100 | TYPEⅢ80/100 | 新品 | 10 | 20 | 幅広ガン | 1*90 | φ2.0 |  | SJ | φ1.8 | 0.15 | 1.886 | 1.54652 | 0.115 | 46 |  | 0.125 | 0.11
| 2021-03-23 | 高野 | AVXジャパン | mini PFE 100 | TYPEⅢ80/100 | 新品 | 10 | 20 | 幅広ガン | 1*90 | φ2.0 |  | SJ | φ1.8 | 0.2 | 2.231 | 1.82942 | 0.163 | 55 |  | 0.172 | 0.157 |  |  | 1.703 | 9.572667 | 6.310333 |  |  | 20 | 走査 | 20 | 1 | A | 1 | 触針 | - | 0.25mm | 2.5μm | 5 | 0.25mm/s
| 2021-03-23 | 高野 | AVXジャパン | mini PFE 100 | TYPEⅢ80/100 | 新品 | 10 | 20 | 幅広ガン | 1*90 | φ2.0 |  | SJ | φ1.8 | 0.23 | 2.55 | 2.091 | 0.187 | 59 |  | 0.2 | 0.185
| 2021-03-23 | 巴図 | 住友電気工業株式会社 | ゼータ | A#2000 | 中古 |  | 12 | 幅広ガン | 1*320 | φ2.0 |  | SJ | φ1.2 | 0.05 | 3 | 1.74 | 0.047 | 19.4 |  | 0.038 | 0.042 | [5 empty] | 8.1902
| 2021-03-23 | 巴図 | 住友電気工業株式会社 | ゼータ | A#2000 | 中古 |  | 12 | 幅広ガン | 1*320 | φ2.0 |  | SJ | φ1.2 | 0.1 | 5.02 | 2.9116 | 0.086 | 25.3 |  | 0.081 | 0.082
| 2021-03-23 | 巴図 | 住友電気工業株式会社 | ゼータ | A#2000 | 中古 |  | 12 | 幅広ガン | 1*320 | φ2.0 |  | SJ | φ1.2 | 0.15 | 6.54 | 3.7932 | 0.107 | 28.2 |  | 0.117 | 0.107 |  | 0.004758333 | 0.219 | 1.53 | 0.949 |  |  | 20 | 走査 | 20 | 1 | A | 1 | 触針 | - | 0.25mm | 2.5μm | 5 | 0.25mm/s | 停止 | 6 | B | 2
| 2021-03-23 | 巴図 | 住友電気工業株式会社 | ゼータ | A#2000 | 中古 |  | 12 | 幅広ガン | 1*320 | φ2.0 |  | SJ | φ1.2 | 0.2 | 7.76 | 4.5008 | 0.152 | 33.2 |  | 0.157 | 0.147 |  | 0.01003333 | 0.2203333 | 1.341333 | 0.8506667 |  |  | 20 | 走査 | 20 | 1 | A | 1 | 触針 | - | 0.25mm | 2.5μm | 5 | 0.25mm/s | 停止 | 6 | B | 2
| 2021-03-23 | 巴図 | 住友電気工業株式会社 | ゼータ | A#2000 | 中古 |  | 12 | 幅広ガン | 1*320 | φ2.0 |  | SJ | φ1.2 | 0.25 | 8.74 | 5.0692 | 0.184 | 36.3 |  | 0.189 | 0.179 |  | 0.01481667 | 0.259 | 1.559333 | 1.05 |  |  | 20 | 走査 | 20 | 1 | A | 1 | 触針 | - | 0.25mm | 2.5μm | 5 | 0.25mm/s | 停止 | 6 | B | 2
| 2021-03-24 | 山崎 | オカノブラスト | ラムダ Type Ⅱ | WA4000SB | 中古 |  | 11 | 幅広ガン | 1*320 | φ2.0 |  | SJ | φ1.2 | 0.15 | 3.6 | 3.096 | 0.135 | 162 | 21 | 0.148 | 0.139 |  | 0.00434 | [5 empty] | 20 | 走査 | 20 | 1 | A | 1 | 触針 | - | 0.25mm | 2.5μm | 5 | 0.25mm/s | 停止 | 6 | B | 2 | -
| 2021-03-24 | 山崎 | オカノブラスト | ラムダ Type Ⅱ | WA4000SB |  |  | 11 | 幅広ガン | 1*320 | φ2.0 |  | SJ | φ1.2 | 0.2 | 4.4 | 3.784 | 0.185 | 188 | 26 | 0.197 | 0.188 |  | 0.00733 | [5 empty] | 20 | 走査 | 20 | 1 | A | 1 | 触針 | - | 0.25mm | 2.5μm | 5 | 0.25mm/s | 停止 | 6 | B | 2 | -
| 2021-03-24 | 山崎 | オカノブラスト | ラムダ Type Ⅱ | WA4000SB |  |  | 11 | 幅広ガン | 1*320 | φ2.0 |  | SJ | φ1.2 | 0.25 | 5.25 | 4.515 | 0.23 | 208 | 29 | 0.245 | 0.233 |  | 0.0109 | [5 empty] | 20 | 走査 | 20 | 1 | A | 1 | 触針 | - | 0.25mm | 2.5μm | 5 | 0.25mm/s | 停止 | 6 | B | 2 | -
| 2021-03-25 | 山崎 | アズビル | ゼータ | A#320 | 新品 | 15 | 13 | 幅広ガン | 1*320 | φ2.0 |  | SJ | φ1.2 | 0.25 | 8.23 | 4.7734 | 0.18 | 36.5 |  | 0.192 | 0.18 |  | 0.0746 | [5 empty] | 20 | 走査 | 20 | 1 | B | 1 | 触針 | - | 0.8mm | 2.5μm | 5 | 0.25mm/s | 停止 | 3 | B | 2 | -
| 2021-03-25 | 山崎 | アズビル | ゼータ | A#320 | 新品 | 15 | 13 | 幅広ガン | 1*320 | φ2.0 |  | SJ | φ1.2 | 0.2 | 7.32 | 4.2456 | 0.15 | 33.5 |  | 0.155 | 0.145 |  | 0.0558 | [5 empty] | 20 | 走査 | 20 | 1 | B | 1 | 触針 | - | 0.8mm | 2.5μm | 5 | 0.25mm/s | 停止 | 3 | B | 2 | -
| 2021-03-25 | 山崎 | アズビル | ゼータ | A#320 | 新品 | 15 | 13 | 幅広ガン | 1*320 | φ2.0 |  | SJ | φ1.2 | 0.15 | 5.92 | 3.4336 | 0.115 | 29 |  | 0.115 | 0.107 |  | 0.0295 | [5 empty] | 20 | 走査 | 20 | 1 | B | 1 | 触針 | - | 0.8mm | 2.5μm | 5 | 0.25mm/s | 停止 | 3 | B | 2 | -
| 2021-03-25 | 山崎 | アズビル | シグマ | A#800 | 新品 | 22 | 11 | 幅広ガン | 1*630 | φ2.0 |  | SJ | φ1.2 | 0.25 | 9.3 | 8.742 | 0.21 | 41 |  | 0.218 | 0.203 |  | 0.0319 | [5 empty] | 20 | 走査 | 20 | 1 | A | 1 | 触針 | - | 0.25mm | 2.5μm | 5 | 0.25mm/s | 停止 | 6 | B | 2 | -
| 2021-03-25 | 山崎 | アズビル | シグマ | A#800 | 新品 | 22 | 11 | 幅広ガン | 1*630 | φ2.0 |  | SJ | φ1.2 | 0.2 | 7.98 | 7.5012 | 0.175 | 37.5 |  | 0.181 | 0.17 |  | 0.0216 | [5 empty] | 20 | 走査 | 20 | 1 | A | 1 | 触針 | - | 0.25mm | 2.5μm | 5 | 0.25mm/s | 停止 | 6 | B | 2 | -
| 2021-03-25 | 山崎 | アズビル | シグマ | A#800 | 新品 | 22 | 11 | 幅広ガン | 1*630 | φ2.0 |  | SJ | φ1.2 | 0.15 | 6.22 | 5.8468 | 0.125 | 32 |  | 0.133 | 0.124 |  | 0.0103 | [5 empty] | 20 | 走査 | 20 | 1 | A | 1 | 触針 | - | 0.25mm | 2.5μm | 5 | 0.25mm/s | 停止 | 6 | B | 2 | -
| 2021-03-31 | 山崎 | シンワ | ゼータ | A#240 | 新品 |  | 15 | 幅広ガン | 2*320 | φ2.0 |  | SS | φ2.0 | 0.25 | 9.02 | 5.2316 | 0.145 | 33 |  | 0.142 | 0.105 |  | 0.0815
| 2021-03-31 | 山崎 | シンワ | ゼータ | A#240 | 新品 |  | 15 | 幅広ガン | 2*320 | φ2.0 |  | SS | φ2.0 | 0.2 | 8.12 | 4.7096 | 0.142 | 33 |  | 0.117 | 0.09 |  | 0.0552
| 2021-03-31 | 山崎 | シンワ | ゼータ | A#240 | 新品 |  | 15 | 幅広ガン | 2*320 | φ2.0 |  | SS | φ2.0 | 0.15 | 6.7 | 3.886 | 0.137 | 33 |  | 0.095 | 0.08 |  | 0.0327
| 2021-03-31 | 山崎 | シンワ | MSB-Ⅵ | B-205 | 新品 |  | 15 | 幅広ガン | 1*320 | φ2.0 |  | SJ | φ1.2 | 0.25 | 4.14 | 3.68 | 0.22 | 45 | 23 | 0.225 | 0.217 |  | 0.0493
| 2021-03-31 | 山崎 | シンワ | MSB-Ⅵ | B-205 | 新品 |  | 15 | 幅広ガン | 1*320 | φ2.0 |  | SJ | φ1.2 | 0.2 | 3.36 | 2.9904 | 0.17 | 40 | 20.8 | 0.175 | 0.164 |  | 0.0287
| 2021-03-31 | 山崎 | シンワ | MSB-Ⅵ | B-205 | 新品 |  | 15 | 幅広ガン | 1*320 | φ2.0 |  | SJ | φ1.2 | 0.15 | 2.84 | 2.5276 | 0.125 | 35 | 18 | 0.126 | 0.136 |  | 0.0157
| 2021-04-01 | 早川 | ジェイテクト | RB-3 | GH0.1-0.2 | 中古 |  | 13 | コンパクトガン | 12.5L | φ8.0 | 無 |  |  | 0.2 | 0.84 | 0.672 | 0.177 | 63 | 25.5 |  |  |  | 0.09555 | 1.815333 | 9.7 | 13.068 |  |  | 100 | 走査 | 20 | 1 | B | 1 | 触針 | - | 0.8mm | 2.5μm | 5 | 0.25mm/s | 停止 | 1 | C | 2 | -
| 2021-04-01 | 早川 | ジェイテクト | RB-3 | GH0.1-0.2 | 中古 |  | 13 | コンパクトガン | 12.5L | φ8.0 | 無 |  |  | 0.3 | 1.58 | 1.264 | 0.18 | 62 | 19 |  |  |  | 0.5544 | 2.566333 | 12.49 | 17.21867 |  |  | 100 | 走査 | 20 | 1 | B | 1 | 触針 | - | 0.8mm | 2.5μm | 5 | 0.25mm/s | 停止 | 1 | C | 2 | -
| 2021-04-01 | 早川 | ジェイテクト | RB-3 | GH0.1-0.2 | 中古 |  | 13 | コンパクトガン | 12.5L | φ8.0 | 無 |  |  | 0.4 | 2.2 | 1.76 | 0.18 | 62 | 14 |  |  |  | 1.02605 | 3.349 | 15.29267 | 20.79 |  |  | 100 | 走査 | 20 | 1 | B | 1 | 触針 | - | 0.8mm | 2.5μm | 5 | 0.25mm/s | 停止 | 1 | C | 2 | -
| 2021-04-01 | 巴図 | Jentech | Jr. B | G-0045 | 新品 | 8 | 12 | 幅広ガン | 1*90 | φ2.0 |  | SJ | φ1.2 | 0.12 |  | 0 | 0.097 | 40.6 |  | 0.103 | 0.094
| 2021-04-01 | 巴図 | Jentech | Jr. B | G-0045 | 新品 | 8 | 12 | 幅広ガン | 1*90 | φ2.0 |  | SJ | φ1.2 | 0.15 |  | 0 | 0.124 | 46 |  | 0.13 | 0.121 |  | 0.007483333 | 0.573 | 3.800333 | 3.080333 |  |  | 20 | 走査 | 20 | 1 | B | 1 | 触針 | - | 0.8mm | 2.5μm | 5 | 0.25mm/s | 停止 | 6 | B | 2 | -
| 2021-04-01 | 巴図 | Jentech | Jr. B | G-0045 | 新品 | 8 | 12 | 幅広ガン | 1*90 | φ2.0 |  | SJ | φ1.2 | 0.2 |  | 0 | 0.17 | 53.8 |  | 0.177 | 0.167 |  | 0.01436667 | 0.606 | 4.333333 | 3.459333 |  |  | 20 | 走査 | 20 | 1 | B | 1 | 触針 | - | 0.8mm | 2.5μm | 5 | 0.25mm/s | 停止 | 6 | B | 2 | -
| 2021-04-01 | 巴図 | Jentech | Jr. B | G-0045 | 新品 | 8 | 12 | 幅広ガン | 1*90 | φ2.0 |  | SJ | φ1.2 | 0.25 |  | 0 | 0.216 | 60.5 |  | 0.222 | 0.211 |  | 0.02191667 | 0.6753333 | 4.725667 | 3.742667 |  |  | 20 | 走査 | 20 | 1 | B | 1 | 触針 | - | 0.8mm | 2.5μm | 5 | 0.25mm/s | 停止 | 6 | B | 2 | -
| 2021-04-02 | 須貝 | Cyntec | ゼータ | SA#220 | 新品 |  | 13 | 幅広ガン | 2*320 | φ2.0 |  | SJ | φ1.2 | 0.15 | 6.52 | 3.7816 | 0.15 | 35.5 |  | 0.102 | 0.084 |  | 0.03695 | [5 empty] | 20 | 走査 | 20 | 1 | B | 1 | 触針 | - | 0.8mm | 2.5μm | 5 | 0.25mm/s | 停止 | 3 | B | 2 | -
| 2021-04-02 | 須貝 | Cyntec | ゼータ | SA#220 | 新品 |  | 13 | 幅広ガン | 2*320 | φ2.0 |  | SJ | φ1.2 | 0.2 | 8.14 | 4.7212 | 0.15 | 35.5 |  | 0.13 | 0.1 |  | 0.06598333 | [5 empty] | 20 | 走査 | 20 | 1 | B | 1 | 触針 | - | 0.8mm | 2.5μm | 5 | 0.25mm/s | 停止 | 3 | B | 2 | -
| 2021-04-02 | 須貝 | Cyntec | ゼータ | SA#220 | 新品 |  | 13 | 幅広ガン | 2*320 | φ2.0 |  | SJ | φ1.2 | 0.25 | 9.04 | 5.2432 | 0.15 | 35.5 |  | 0.162 | 0.117 |  | 0.0967 | [5 empty] | 20 | 走査 | 20 | 1 | B | 1 | 触針 | - | 0.8mm | 2.5μm | 5 | 0.25mm/s | 停止 | 3 | B | 2 | -
| 2021-04-06 | 須貝 | 日本板硝子 | ラムダ Type Ⅱ A | WA4000SB | 中古 |  | 13 | 幅広ガン | 1*320 | φ2.0 |  | SJ | φ1.2 | 0.1 | 2.59 | 2.2274 | 0.1 | 140 | 22 | 0.1 | 0.1
| 2021-04-06 | 庭野 | 青森オリンパス | バレル式WB | SA#220 | 新品 |  | 15 | コンパクトガン | 9.5 | φ6 | 無 |  |  | 0.35 |  | 0 | 0.165 | 58 |  | 0.26
| 2021-04-06 | 庭野 | 青森オリンパス | バレル式WB | SA#120 | 新品 |  | 15 | コンパクトガン | 9.5 | φ6 | 無 |  |  | 0.35 |  | 0 | 0.165 | 58 |  | 0.26
| 2021-04-07 | 庭野 | ＮＴＫセラテック | RB-6 | AX-25 | 新品 |  | 13 | コンパクトガン | 9.5 | φ6 | 無 |  |  | 0.25 | 0.61 | 0.5978 | 0.18 | 200 | 11.8 | 0.241 | 0.195
| 2021-04-07 | 庭野 | ＮＴＫセラテック | RB-6 | AX-25 | 新品 |  | 13 | コンパクトガン | 9.5 | φ6 | 無 |  |  | 0.2 | 0.33 | 0.33 | 0.18 | 200 | 17 | 0.193 | 0.187 |  | 0.00615 | 0.488 | 3.458667 | 2.673 |  |  | 100 | 走査 | 20 | 1 | B | 1 | 触針 | - | 0.8mm | 2.5μm | 5 | 0.25mm/s | 停止 | 3 | C | 2 | -
| 2021-04-07 | 庭野 | ＮＴＫセラテック | RB-6 | AX-25 | 新品 |  | 13 | コンパクトガン | 9.5 | φ6 | 無 |  |  | 0.3 | 0.86 | 0.86 | 0.18 | 199 | 9.3 | 0.289 | 0.197 |  | 0.06723333 | 1.111667 | 7.058 | 5.618667 |  |  | 100 | 走査 | 20 | 1 | B | 1 | 触針 | - | 0.8mm | 2.5μm | 5 | 0.25mm/s | 停止 | 3 | C | 2 | -
| 2021-04-07 | 庭野 | ＮＴＫセラテック | RB-6 | AX-25 | 新品 |  | 13 | コンパクトガン | 9.5 | φ6 | 無 |  |  | 0.4 | 1.25 | 1.25 | 0.18 | 198 | 6.3 | 0.387 | 0.197 |  | 0.1647833 | 1.973333 | 11.09133 | 8.944333 |  |  | 100 | 走査 | 20 | 1 | B | 1 | 触針 | - | 0.8mm | 2.5μm | 5 | 0.25mm/s | 停止 | 3 | C | 2 | -
| 2021-04-13 | 中島 |  | RB-5 | A#320 | 新品 |  | 12 | コンパクトガン | 12.5Ｌ | Φ6 |  |  |  | 0.2 | 0.446 | 0.42816 | 0.18 | 212 | 35.8 | 0.194 | 0.181 |  | 0.02653333 | 0.4443333 | 3.096667 | 2.064667 |  |  | 100 | 走査 | 20 | 1 | B | 1 | 触針 | - | 0.8mm | 2.5μm | 5 | 0.25mm/s | 停止 | 3 | C | 2 | -
| 2021-04-13 | 中島 |  | RB-5 | A#320 | 新品 |  | 12 | コンパクトガン | 12.5Ｌ | Φ6 |  |  |  | 0.3 | 0.943 | 0.90528 | 0.181 | 211 | 25.9 | 0.296 | 0.191 |  | 0.06973333 | 0.4946667 | 3.697 | 2.894667 |  |  | 100 | 走査 | 20 | 1 | B | 1 | 触針 | - | 0.8mm | 2.5μm | 5 | 0.25mm/s | 停止 | 3 | C | 2 | -
| 2021-04-13 | 中島 |  | RB-5 | A#320 | 新品 |  | 12 | コンパクトガン | 12.5Ｌ | Φ6 |  |  |  | 0.4 | 1.361 | 1.30656 | 0.18 | 209 | 21.3 | 0.399 | 0.192 |  | 0.1498 | 0.531 | 3.854667 | 3.106 |  |  | 100 | 走査 | 20 | 1 | B | 1 | 触針 | - | 0.8mm | 2.5μm | 5 | 0.25mm/s | 停止 | 3 | C | 2 | -
| 2021-04-15 | 須貝 | 愛知製鋼 | MSB-Ⅵ | GH01M | 中古 |  | 7.5 | 幅広ガン | 2.5*90 | φ2.0 |  | SJ | φ2.0 | 0.3 | 2.4 | 2.136 | 0.18 | 42 | 23 | 0.25 | 0.16
| 2021-04-15 | 須貝 | 愛知製鋼 | MSB-Ⅵ | GH01M | 中古 |  | 5 | 幅広ガン | 2.5*90 | φ2.0 |  | SJ | φ2.0 | 0.3 | 2.44 | 2.1716 | 0.18 | 42 | 23 | 0.25 | 0.16
| 2021-04-15 | 須貝 | 愛知製鋼 | MSB-Ⅵ | GH0.1-0.2 | 中古 |  | 7.5 | 幅広ガン | 2.5*90 | φ2.0 |  | SJ | φ2.0 | 0.3 | 2.46 | 2.1894 | 0.18 | 44.5 | 20 | 0.25 | 0.16
| 2021-04-15 | 須貝 | 愛知製鋼 | MSB-Ⅵ | GH0.1-0.2 | 中古 |  | 5 | 幅広ガン | 2.5*90 | φ2.0 |  | SJ | φ2.0 | 0.3 | 2.55 | 2.2695 | 0.18 | 44.5 | 20 | 0.25 | 0.16
| 2021-04-15 | 高野 | 利昌工業 | RB-1 | GH01M | 中古 |  | 13 | 幅広ガン | 2.5*90 | φ2.0 |  | SJ | φ2.0 | 0.2 | 1.51 | 1.4496 | 0.18 |  | 29.78 | 0.159 | 0.131 |  | 0.07306667 | 0.99 | 6.61 | 5.206667 |  |  | 50 | 走査 | 20 | 1 | B | 1 | 触針 | - | 0.8mm | 2.5μm | 5 | 0.25mm/s | 停止 | 3 | B | 1 | -
| 2021-04-15 | 高野 | 利昌工業 | RB-1 | GH01M | 中古 |  | 13 | 幅広ガン | 2.5*90 | φ2.0 |  | SJ | φ2.0 | 0.3 | 2.28 | 2.1888 | 0.18 |  | 21.3 | 0.238 | 0.148 |  | 0.2362 | 1.303333 | 9.023333 | 7.213333 |  |  | 50 | 走査 | 20 | 1 | B | 1 | 触針 | - | 0.8mm | 2.5μm | 5 | 0.25mm/s | 停止 | 3 | B | 1 | -
| 2021-04-15 | 高野 | 利昌工業 | RB-1 | GH01M | 中古 |  | 13 | 幅広ガン | 2.5*90 | φ2.0 |  | SJ | φ2.0 | 0.4 | 3.04 | 2.9184 | 0.18 |  | 17.41 | 0.315 | 0.156 |  | 0.4503 | 1.716667 | 11.19333 | 8.943333 |  |  | 50 | 走査 | 20 | 1 | B | 1 | 触針 | - | 0.8mm | 2.5μm | 5 | 0.25mm/s | 停止 | 1 | B | 1 | -
| 2021-04-15 | 高野 | 利昌工業 | RB-1 | GH01M | 中古 |  | 13 | 幅広ガン | 2.5*90 | φ2.0 |  | SJ | φ2.0 | 0.25 | 1.91 | 1.8336 | 0.18 |  | 27.11 | 0.197 | 0.149
| 2021-04-15 | 高野 | 利昌工業 | RB-1 | GH01M | 中古 |  | 13 | 幅広ガン | 2.5*90 | φ2.0 |  | SJ | φ2.0 | 0.23 | 1.77 | 1.6992 | 0.18 |  | 27.14 | 0.183 | 0.14
| 2021-04-15 | 高野 | 利昌工業 | RB-1 | GH01M | 中古 |  | 13 | 幅広ガン | 2.5*90 | φ2.0 |  | SJ | φ2.0 | 0.15 | 1.2 | 1.152 | 0.18 |  | 34.78 | 0.118 | 0.121
| 2021-04-16 | 巴図 | ｱﾍﾞﾙ | ラムダ Type Ⅱ | WA4000SB | 中古 |  | 12 | 幅広ガン | 1*320 | φ2.0 |  | SJ | φ1.2 | 0.1 | 2.44 | 2.0984 | 0.1 | 146 | 24 | 0.193 | 0.184
| 2021-04-16 | 巴図 | ｱﾍﾞﾙ | ラムダ Type Ⅱ | WA4000SB | 中古 |  | 12 | 幅広ガン | 1*320 | φ2.0 |  | SJ | φ1.2 | 0.2 | 4.62 | 3.9732 | 0.178 | 185 | 24 | 0.102 | 0.106 |  | 0.00455 | [5 empty] | 20 | 走査 | 20 | 1 | A | 1 | 触針 | - | 0.25mm | 2.5μm | 5 | 0.25mm/s | 停止 | 6 | B | 2 | -
| 2021-04-16 | 巴図 | ｱﾍﾞﾙ | ゼータ | EMB-10 | 新品 | 12 | 12 | 幅広ガン | 1*320 | φ2.0 |  | SJ | φ1.2 | 0.1 | 4.26 | 2.4708 | 0.095 | 27 |  | 0.08 | 0.08
| 2021-04-16 | 巴図 | ｱﾍﾞﾙ | ゼータ | EMB-10 | 新品 | 12 | 12 | 幅広ガン | 1*320 | φ2.0 |  | SJ | φ1.2 | 0.15 | 2.8 | 1.624 | 0.115 | 30.5 |  | 0.12 | 0.11 |  | 0.0009583333 | [5 empty] | 20 | 走査 | 20 | 1 | A | 1 | 触針 | - | 0.25mm | 2.5μm | 5 | 0.25mm/s | 停止 | 6 | B | 2 | -
| 2021-04-16 | 巴図 | ｱﾍﾞﾙ | ゼータ | EMB-10 | 新品 | 12 | 12 | 幅広ガン | 1*320 | φ2.0 |  | SJ | φ1.2 | 0.2 | 7.06 | 4.0948 | 0.16 | 35.5 |  | 0.158 | 0.148 |  | 0.002066667 | [5 empty] | 20 | 走査 | 20 | 1 | A | 1 | 触針 | - | 0.25mm | 2.5μm | 5 | 0.25mm/s | 停止 | 6 | B | 2 | -
| 2021-04-16 | 巴図 | ｱﾍﾞﾙ | ゼータ | EMB-10 | 新品 | 12 | 12 | 幅広ガン | 1*320 | φ2.0 |  | SJ | φ1.2 | 0.25 | 7.76 | 4.5008 | 0.201 | 40.1 |  | 0.192 | 0.182 |  | 0.003166667 | [5 empty] | 20 | 走査 | 20 | 1 | A | 1 | 触針 | - | 0.25mm | 2.5μm | 5 | 0.25mm/s | 停止 | 6 | B | 2 | -
| 2021-04-16 | 高野 | 新電元工業 | RB-2 | FBA-150 | 新品 | 13 | 25 | 幅広ガン | 2*60 | φ2.5 |  | SS |  | 0.2 | 1.14 | 1.1172 | 0.23 | 239 | 22.7 | 0.184 | 0.184
| 2021-04-16 | 高野 | 新電元工業 | RB-2 | FBA-150 | 新品 | 13 | 25 | 幅広ガン | 2*60 | φ2.5 |  | SS |  | 0.25 | 1.61 | 1.5778 | 0.23 | 239 | 17.7 | 0.228 | 0.2
| 2021-04-16 | 高野 | 新電元工業 | RB-2 | FBA-150 | 新品 | 13 | 25 | 幅広ガン | 2*60 | φ2.5 |  | SS |  | 0.3 | 2.188 | 2.14424 | 0.23 | 239 | 12.5 | 0.26 | 0.2 | 削れ量ABS | 0.0916
| 2021-04-16 | 高野 | 新電元工業 | RB-2 | B-400 | 新品 | 6 | 13 | 幅広ガン | 2*60 | φ2.5 |  | SS |  | 0.3 | 2.18 | 2.1364 | 0.23 | 238 | 12.6 | 0.261 | 0.201 | 削れ量ABS | 0.00225
| 2021-04-16 | 高野 | 新電元工業 | RB-2 | B-400 | 新品 | 6 | 13 | 幅広ガン | 2*60 | φ2.5 |  | SS |  | 0.4 | 3.225 | 3.1605 | 0.23 | 238 | 6.9 | 0.335 | 0.214
| 2021-04-21 | 巴図 | ﾛｰﾑ | Jr. A | A#320 | 新品 | 9 | 12 | 幅広ガン | 1*90 | φ2.0 |  | SJ | φ1.2 | 0.15 |  | 0 | 0.123 | 45 |  | 0.129 | 0.119 |  | 0.03995 | 0.6226667 | 4.746333 | 3.945667 |  |  | 20 | 走査 | 20 | 1 | B | 1 | 触針 | - | 0.8mm | 2.5μm | 5 | 0.25mm/s | 停止 | 3 | B | 2 | -
| 2021-04-21 | 巴図 | ﾛｰﾑ | Jr. A | A#320 | 新品 | 9 | 12 | 幅広ガン | 1*90 | φ2.0 |  | SJ | φ1.2 | 0.2 |  | 0 | 0.17 | 53 |  | 0.176 | 0.166 |  | 0.06256667 | 0.653 | 4.693 | 3.99 |  |  | 20 | 走査 | 20 | 1 | B | 1 | 触針 | - | 0.8mm | 2.5μm | 5 | 0.25mm/s | 停止 | 3 | B | 2 | -
| 2021-04-21 | 巴図 | ﾛｰﾑ | Jr. A | A#320 | 新品 | 9 | 12 | 幅広ガン | 1*90 | φ2.0 |  | SJ | φ1.2 | 0.25 |  | 0 | 0.2 | 59.5 |  | 0.221 | 0.212 |  | 0.08315 | 0.6696667 | 5.185333 | 4.263667 |  |  | 20 | 走査 | 20 | 1 | B | 1 | 触針 | - | 0.8mm | 2.5μm | 5 | 0.25mm/s | 停止 | 3 | B | 2 | -
| 2021-04-21 | 巴図 | 日本板硝子 | ラムダ Type Ⅱ A | WA4000SB | 中古 |  | 12 | 幅広ガン | 1*320 | φ2.0 |  | SJ | φ1.2 | 0.1 | 2.53 | 2.1758 | 0.1 | 140 | 24 | 0.1 | 0.1
| 2021-04-21 | 巴図 | 日本板硝子 | ラムダ Type Ⅱ A | WA4000SB | 中古 |  | 12 | 幅広ガン | 1*320 | φ2.0 |  | SJ | φ1.2 | 0.2 | 4.3 | 3.698 | 0.184 | 187 | 25 | 0.196 | 0.187 |  | 0.007016667 | 0.07623249 | 0.6337637 | 0.4838946 |  |  | 20 | 走査 | 20 | 1 | A | 1 | 触針 | - | 0.25mm | 2.5μm | 5 | 0.25mm/s | 停止 | 6 | B | 2 | -
| 2021-04-21 | 巴図 | 日本板硝子 | ラムダ Type Ⅱ A | WA4000SB | 中古 |  | 12 | 幅広ガン | 1*320 | φ2.0 |  | SJ | φ1.2 | 0.1 | 2.53 | 2.1758 | 0.1 | 140 | 24 | 0.1 | 0.1
| 2021-04-21 | 巴図 | 日本板硝子 | ラムダ Type Ⅱ A | WA4000SB | 中古 |  | 12 | 幅広ガン | 1*320 | φ2.0 |  | SJ | φ1.2 | 0.2 | 4.3 | 3.698 | 0.184 | 187 | 25 | 0.196 | 0.187 |  | 0.007016667 | 0.07623249 | 0.6337637 | 0.4838946 |  |  | 20 | 走査 | 20 | 1 | A | 1 | 触針 | - | 0.25mm | 2.5μm | 5 | 0.25mm/s | 停止 | 6 | B | 2 | -
| 2021-04-23 | 早川 | 富士電機 | mini PFE 100 | B-205 | 新品 | 13 | 15 | 幅広ガン | 2*31 | φ2.0 |  | SJ | φ1.2 | 0.1 | 0.56 | 0.4592 | 0.078 | 36 |  | 0.08 | 0.08 | [23 empty] | ローラーレイアウト変更により、T/P処理不可
| 2021-04-23 | 早川 | 富士電機 | mini PFE 100 | B-205 | 新品 | 13 | 15 | 幅広ガン | 2*31 | φ2.0 |  | SJ | φ1.2 | 0.15 | 0.73 | 0.5986 | 0.129 | 46 |  | 0.13 | 0.12 | [23 empty] | ローラーレイアウト変更により、T/P処理不可
| 2021-04-23 | 早川 | 富士電機 | mini PFE 100 | B-205 | 新品 | 13 | 15 | 幅広ガン | 2*31 | φ2.0 |  | SJ | φ1.2 | 0.2 | 0.79 | 0.6478 | 0.175 | 54 |  | 0.17 | 0.17 | [23 empty] | ローラーレイアウト変更により、T/P処理不可
| 2021-04-23 | 早川 | 富士電機 | mini PFE 100 | B-205 | 新品 | 13 | 15 | 幅広ガン | 2*31 | φ2.0 |  | SJ | φ1.2 | 0.25 | 0.97 | 0.7954 | 0.221 | 61 |  | 0.22 | 0.22 | [23 empty] | ローラーレイアウト変更により、T/P処理不可
| 2021-04-26 | 巴図 | Jingci | RB-6 | B-120 | 新品 |  | 12 | ミニベロガン | 6*12 | φ3.5*2 |  | SS | 10.5*2.5 | 0.2 | 0.35 | 0.343 | 0.15 | 200 | 10.7 |  |  |  | 0.01086667 | [5 empty] | 20 | 走査 | 20 | 1 | B | 1 | 触針 | - | 0.8mm | 2.5μm | 5 | 0.25mm/s | 停止 | 3 | B | 2 | ノズル短手方向に走査処理
| 2021-04-26 | 巴図 | Jingci | RB-6 | B-120 | 新品 |  | 12 | ミニベロガン | 6*12 | φ3.5*2 |  | SS | 10.5*2.5 | 0.25 | 0.48 | 0.4704 | 0.15 | 198 | 8.7
| 2021-04-26 | 巴図 | Jingci | RB-6 | B-120 | 新品 |  | 12 | ミニベロガン | 6*12 | φ3.5*2 |  | SS | 10.5*2.5 | 0.3 | 0.64 | 0.6272 | 0.15 | 195 | 7.5 |  |  |  | 0.0411 | [5 empty] | 20 | 走査 | 20 | 1 | B | 1 | 触針 | - | 0.8mm | 2.5μm | 5 | 0.25mm/s | 停止 | 3 | B | 2 | ノズル短手方向に走査処理
| 2021-04-26 | 巴図 | Jingci | RB-6 | B-120 | 新品 |  | 12 | ミニベロガン | 6*12 | φ3.5*2 |  | SS | 10.5*2.5 | 0.35 | 0.73 | 0.7154 | 0.15 | 194 | 6.3
| 2021-04-26 | 巴図 | Jingci | RB-6 | B-120 | 新品 |  | 12 | ミニベロガン | 6*12 | φ3.5*2 |  | SS | 10.5*2.5 | 0.4 | 0.81 | 0.7938 | 0.15 | 194 | 5.8 |  |  |  | 0.06941667 | [5 empty] | 20 | 走査 | 20 | 1 | B | 1 | 触針 | - | 0.8mm | 2.5μm | 5 | 0.25mm/s | 停止 | 3 | B | 2 | ノズル短手方向に走査処理
| 2021-04-26 | 巴図 | Jingci | RB-5 | A#320 | 新品 |  | 12 | ミニベロガン | 6*12 | φ3.5*2 |  | SS | 10.5*2.5 | 0.2 | 0.376 | 0.36096 | 0.15 | 193 | 15.2 |  |  |  | 0.01096667 | [5 empty] | 20 | 走査 | 20 | 1 | B | 1 | 触針 | - | 0.8mm | 2.5μm | 5 | 0.25mm/s | 停止 | 3 | B | 2 | ノズル短手方向に走査処理
| 2021-04-26 | 巴図 | Jingci | RB-5 | A#320 | 新品 |  | 12 | ミニベロガン | 6*12 | φ3.5*2 |  | SS | 10.5*2.5 | 0.25 | 0.46 | 0.4416 | 0.15 | 193 | 13.4
| 2021-04-26 | 巴図 | Jingci | RB-5 | A#320 | 新品 |  | 12 | ミニベロガン | 6*12 | φ3.5*2 |  | SS | 10.5*2.5 | 0.3 | 0.641 | 0.61536 | 0.15 | 193 | 12.4 |  |  |  | 0.03223333 | [5 empty] | 20 | 走査 | 20 | 1 | B | 1 | 触針 | - | 0.8mm | 2.5μm | 5 | 0.25mm/s | 停止 | 3 | B | 2 | ノズル短手方向に走査処理
| 2021-04-26 | 巴図 | Jingci | RB-5 | A#320 | 新品 |  | 12 | ミニベロガン | 6*12 | φ3.5*2 |  | SS | 10.5*2.5 | 0.35 | 0.71 | 0.6816 | 0.15 | 193 | 11.2
| 2021-04-26 | 巴図 | Jingci | RB-5 | A#320 | 新品 |  | 12 | ミニベロガン | 6*12 | φ3.5*2 |  | SS | 10.5*2.5 | 0.4 | 0.875 | 0.84 | 0.15 | 193 | 10 |  |  |  | 0.06066667 | [5 empty] | 20 | 走査 | 20 | 1 | B | 1 | 触針 | - | 0.8mm | 2.5μm | 5 | 0.25mm/s | 停止 | 3 | B | 2 | ノズル短手方向に走査処理
| 2021-04-28 | 庭野 | カサタニ | Jr. A | ACS-3R | 新品 | 5.5 | 20 | 幅広ガン | 2*90 | φ2.0 |  | SJ | φ1.8 | 0.15 |  | 0 | 0.11 | 45 |  | 0.109 | 0.099
| 2021-04-28 | 庭野 | カサタニ | Jr. A | ACS-3R | 新品 | 5.5 | 20 | 幅広ガン | 2*90 | φ2.0 |  | SJ | φ1.8 | 0.2 |  | 0 | 0.148 | 52 |  | 0.144 | 0.133
| 2021-04-28 | 庭野 | カサタニ | Jr. A | ACS-3R | 新品 | 5.5 | 20 | 幅広ガン | 2*90 | φ2.0 |  | SJ | φ1.8 | 0.25 |  | 0 | 0.148 | 52 |  | 0.174 | 0.137
| 2021-04-28 | 巴図 | ﾊﾟﾅｿﾆｯｸ | ラムダ Type Ⅱ A | WA4000SB | 中古 |  | 15 | 幅広ガン | 1*320 | φ2.0 |  | SJ | φ1.2 | 0.15 | 3.457 | 2.97302 | 0.132 | 162 | 21 | 0.146 | 0.137 | [7 empty] | 20 | 走査 | 20 | 1 | A | 1 | 触針 | - | 0.25mm | 2.5μm | 5 | 0.25mm/s | 停止 | 6 | B | 2 | -
| 2021-04-28 | 巴図 | ﾊﾟﾅｿﾆｯｸ | ラムダ Type Ⅱ A | WA4000SB | 中古 |  | 15 | 幅広ガン | 1*320 | φ2.0 |  | SJ | φ1.2 | 0.204 | 4.287 | 3.68682 | 0.176 | 185 | 24 | 0.194 | 0.183 |  | 0.006916667 | 0.07975347 | 0.5890804 | 0.4788281 |  |  | 20 | 走査 | 20 | 1 | A | 1 | 触針 | - | 0.25mm | 2.5μm | 5 | 0.25mm/s | 停止 | 6 | B | 2 | -
| 2021-04-28 | 巴図 | ﾊﾟﾅｿﾆｯｸ | ラムダ Type Ⅱ A | WA4000SB | 中古 |  | 15 | 幅広ガン | 1*320 | φ2.0 |  | SJ | φ1.2 | 0.25 | 5.01 | 4.3086 | 0.228 | 209 | 29 | 0.24 | 0.231 | [7 empty] | 20 | 走査 | 20 | 1 | A | 1 | 触針 | - | 0.25mm | 2.5μm | 5 | 0.25mm/s | 停止 | 6 | B | 2 | -
| 2021-04-29 | 中島 | 村田製作所 | ラムダ Type Ⅱ B | A#800 | 新品 | 15 | 11 | 幅広ガン | 1*320 | φ2.0 |  | SJ | φ1.2 | 0.2 | 4.03 | 4.03 | 0.16 | 176 | 20 | 0.171 | 0.162 |  | 0.023875 | 0.25 | 1.896 | 1.443 |  |  | 20 | 走査 | 20 | 1 | A | 1 | 触針 | - | 0.25mm | 2.5μm | 5 | 0.25mm/s | 停止 | 6 | B | 2 | -
| 2021-04-29 | 中島 | 村田製作所 | ラムダ Type Ⅱ B | A#800 | 新品 | 15 | 11 | 幅広ガン | 1*320 | φ2.0 |  | SJ | φ1.2 | 0.15 | 3.35 | 3.35 | 0.113 | 150 | 16 | 0.125 | 0.116
| 2021-04-29 | 中島 | 村田製作所 | ラムダ Type Ⅱ B | A#800 | 新品 | 15 | 11 | 幅広ガン | 1*320 | φ2.0 |  | SJ | φ1.2 | 0.1 | 2.82 | 2.82 | 0.062 | 115 | 10 | 0.079 | 0.067
| 2021-04-29 | 中島 | 村田製作所 | ラムダ Type Ⅱ B | A#800 | 新品 | 15 | 11 | 幅広ガン | 1*320 | φ2.0 |  | SJ | φ1.2 | 0.24 | 4.62 | 4.62 | 0.194 | 193 | 23 | 0.206 | 0.195
| 2021-04-29 | 中島 | 村田製作所 | ラムダ Type Ⅱ C | A#2000 | 中古 |  |  | 幅広ガン | 1*320 | φ2.0 |  | SJ | φ1.2 | 0.15 | 4.433 | 4.11874 | 0.209 | 197 | 25 | 0.216 | 0.205
| 2021-04-29 | 中島 | 村田製作所 | ラムダ Type Ⅱ C | A#2000 | 中古 |  |  | 幅広ガン | 1*320 | φ2.0 |  | SJ | φ1.2 | 0.1 | 3.223 | 2.994518 | 0.122 | 154 | 18 | 0.133 | 0.122
| 2021-04-29 | 中島 | 村田製作所 | ラムダ Type Ⅱ C | A#2000 | 中古 |  |  | 幅広ガン | 1*320 | φ2.0 |  | SJ | φ1.2 | 0.24 | 2.784 | 2.586639 | 0.07 | 125 | 11 | 0.086 | 0.071
| 2021-04-29 | 葉 | 大日本印刷 | ラムダ Type Ⅱ C | A#2000 | 中古 |  | 13 | 幅広ガン | 320*1.0 | φ2.0 |  | SJ | φ1.2 | 0.12 | 2.859 | 2.656323 | 0.1 | 140 | 16 | 0.107 | 0.098
| 2021-04-29 | 葉 | 大日本印刷 | ラムダ Type Ⅱ C | A#2000 | 中古 |  | 13 | 幅広ガン | 320*1.0 | φ2.0 |  | SJ | φ1.2 | 0.15 | 3.275 | 3.042832 | 0.125 | 155 | 17 | 0.132 | 0.122
| 2021-04-29 | 葉 | 大日本印刷 | ラムダ Type Ⅱ C | A#2000 | 中古 |  | 13 | 幅広ガン | 320*1.0 | φ2.0 |  | SJ | φ1.2 | 0.2 | 3.94 | 3.660689 | 0.174 | 180 | 22 | 0.177 | 0.168
| 2021-04-29 | 葉 | 大日本印刷 | ラムダ Type Ⅱ B | A#800 | 中古 |  | 13 | 幅広ガン | 320*1.0 | φ2.0 |  | SJ | φ1.2 | 0.2 | 4.062 | 3.758327 | 0.156 | 175 | 18 | 0.17 | 0.159
| 2021-04-29 | 葉 | 大日本印刷 | ラムダ Type Ⅱ B | A#800 | 中古 |  | 13 | 幅広ガン | 320*1.0 | φ2.0 |  | SJ | φ1.2 | 0.12 | 2.93 | 2.710955 | 0.088 | 135 | 14 | 0.099 | 0.09
| 2021-04-29 | 葉 | 大日本印刷 | ラムダ Type Ⅱ B | A#800 | 中古 |  | 13 | 幅広ガン | 320*1.0 | φ2.0 |  | SJ | φ1.2 | 0.15 | 3.357 | 3.106033 | 0.112 | 150 | 15 | 0.124 | 0.114
| 2021-04-29 | 葉 | 大日本印刷 | ラムダ Type Ⅱ B | A#800 | 中古 |  | 13 | 幅広ガン | 320*1.0 | φ2.0 |  | SJ | φ1.2 | 0.2 | 4.062 | 3.758327 | 0.156 | 175 | 18 | 0.17 | 0.159
| 2021-04-29 | 葉 | 大日本印刷 | Jr. A | A#320 | 新品 | 9 | 12 | 幅広ガン | 1*90 |  |  |  |  | 0.25 |  |  | 0.22 | 60 |  | 0.222 | 0.212 |  | 0.0799 | [5 empty] | 20 | 走査 | 20 | 1 | B | 1 | 触針 | - | 0.8mm | 2.5μm | 5 | 0.25mm/s | 停止 | 3 | B | 2 | -
| 2021-04-29 | 葉 | 大日本印刷 | Jr. A | A#320 | 新品 | 9 | 12 | 幅広ガン | 1*90 |  |  |  |  | 0.2 |  |  | 0.174 | 53.5 |  | 0.176 | 0.167 |  | 0.05996667 | [5 empty] | 20 | 走査 | 20 | 1 | B | 1 | 触針 | - | 0.8mm | 2.5μm | 5 | 0.25mm/s | 停止 | 3 | B | 2 | -
| 2021-04-29 | 葉 | 大日本印刷 | Jr. A | A#320 | 新品 | 9 | 12 | 幅広ガン | 1*90 | 0.9399995803833 | 0.9399995803833 | 0.9399995803833 | 0.9399995803833 | 0.15 |  | 0 | 0.13 | 46.5 |  | 0.133 | 0.124 |  | 0.0402 | [5 empty] | 20 | 走査 | 20 | 1 | B | 1 | 触針 | - | 0.8mm | 2.5μm | 5 | 0.25mm/s | 停止 | 3 | B | 2 | -
| 2021-04-29 | 葉 | 大日本印刷 | Jr. A | A#320 | 新品 | 9 | 12 | 幅広ガン | 1*90 | 0.9399995803833 | 0.9399995803833 | 0.9399995803833 | 0.9399995803833 | 0.12 |  | 0 | 0.1 | 41 |  | 0.102 | 0.092
| 2021-04-29 | 葉 | 大日本印刷 | ラムダ Type Ⅱ C | A#2000 | 中古 |  | 13 | 幅広ガン | 320*1.0 | φ2.0 | 0.925240516662597 | SJ | φ1.2 | 0.2 | 3.94 | 3.660689 | 0.174 | 180 | 22 | 0.177 | 0.168 |  | 0.01451667 | 0.128 | 0.938 | 0.742 |  |  | 20 | 走査 | 20 | 1 | A | 1 | 触針 | - | 0.25mm | 2.5μm | 5 | 0.25mm/s | 停止 | 6 | B | 2 | -
| 2021-04-30 | 高野 | ファインテック | ラムダ Type Ⅱ A | WA4000SB | 新品 | 17 | 13 | 幅広ガン | 1*320 | φ2.0 |  | SJ | φ1.2 | 0.2 | 4.35 | 3.741 | 0.18 | 183 | 24 | 0.194 | 0.184 |  | 0.008008333 | 0.073 | 0.523 | 0.431 |  |  | 20 | 走査 | 20 | 1 | A | 1 | 触針 | - | 0.25mm | 2.5μm | 5 | 0.25mm/s | 停止 | 6 | B | 2 | -
| 2021-05-07 | 葉 | Wuhu Token Science Co. | ラムダ Type Ⅱ A | WA4000SB | 中古 |  | 12 | 幅広ガン | 320*1.0 | φ2.0 | 0.979999542236328 | SJ | φ1.2 | 0.2 |  | 0 | 0.178 | 185 |  | 0.194 | 0.184 |  |  | 0.069 | 0.505 | 0.419
| 2021-05-07 | 葉 | Wuhu Token Science Co. | ラムダ Type Ⅱ B | A#2000 | 中古 |  | 12 | 幅広ガン | 320*1.0 | φ2.0 | 0.859999656677246 | SJ | φ1.2 | 0.2 | 3.926 | 3.632494 | 0.173 | 180 | 23 | 0.178 | 0.168 |  |  | 0.124 | 0.854 | 0.71
| 2021-05-07 | 葉 | Wuhu Token Science Co. | ラムダ Type Ⅱ C | A#800 | 中古 |  | 10 | 幅広ガン | 320*1.0 | φ2.0 | 0.925240516662597 | SJ | φ1.2 | 0.2 | 4.008 | 3.723869 | 0.164 | 177 | 21 | 0.173 | 0.163 |  |  | 0.237 | 1.737 | 1.357
| 2021-05-07 | 葉 | Wuhu Token Science Co. | ラムダ Type Ⅱ A | WA4000SB | 中古 |  | 12 | 幅広ガン | 320*1.0 | φ2.0 |  | SJ | φ1.2 | 0.15 |  | 0 | 0.13 | 160 |  | 0.147 | 0.136
| 2021-05-07 | 葉 | Wuhu Token Science Co. | ラムダ Type Ⅱ B | A#2000 | 中古 |  | 12 | 幅広ガン | 320*1.0 | φ2.0 |  | SJ | φ1.2 | 0.15 | 3.24 | 2.997779 | 0.125 | 155 | 18 | 0.133 | 0.122
| 2021-05-07 | 葉 | Wuhu Token Science Co. | ラムダ Type Ⅱ B | A#2000 | 中古 |  | 12 | 幅広ガン | 320*1.0 | φ2.0 |  | SJ | φ1.2 | 0.25 | 4.599 | 4.255181 | 0.217 | 200 | 25 | 0.212 | 0.222
| 2021-05-07 | 葉 | Wuhu Token Science Co. | ラムダ Type Ⅱ C | A#800 | 中古 |  | 10 | 幅広ガン | 320*1.0 | φ2.0 |  | SJ | φ1.2 | 0.25 | 4.723 | 4.388182 | 0.21 | 199 | 25 | 0.218 | 0.208
| 2021-05-10 | 巴図 | ユニマイクロジャパン | シグマ | A#1200 | 新品 | 30 | 13 | 幅広ガン | 1*630 | φ2.0 |  | SJ | φ1.2 | 0.15 | 6.44 | 6.0536 | 0.127 | 32.1 |  | 0.136 | 0.127 |  | 0.01080833 | 0.1677834 | 1.248528 | 0.9633873 |  |  | 20 | 走査 | 20 | 1 | A | 1 |  | - |  | 2.5μm |  |  | 停止 | 6 | B | 2 | -
| 2021-05-10 | 巴図 | ユニマイクロジャパン | シグマ | A#1200 | 新品 | 30 | 13 | 幅広ガン | 1*630 | φ2.0 |  | SJ | φ1.2 | 0.2 | 8.14 | 7.6516 | 0.17 | 36.9 |  | 0.18 | 0.17 |  | 0.02005833 | 0.1842769 | 1.315773 | 1.063652 |  |  | 20 | 走査 | 20 | 1 | A | 1 |  | - |  | 2.5μm |  |  | 停止 | 6 | B | 2 | -
| 2021-05-10 | 巴図 | ユニマイクロジャパン | シグマ | A#1200 | 新品 | 30 | 13 | 幅広ガン | 1*630 | φ2.0 |  | SJ | φ1.2 | 0.25 | 9.48 | 8.9112 | 0.216 | 41 |  | 0.225 | 0.214 |  | 0.03069167 | 0.1936429 | 1.437841 | 1.094222 |  |  | 20 | 走査 | 20 | 1 | A | 1 |  | - |  | 2.5μm |  |  | 停止 | 6 | B | 2 | -
| 2021-05-10 | 巴図 | ユニマイクロジャパン | シグマ | A#1200 | 新品 | 30 | 13 | 幅広ガン | 1*630 | φ2.0 |  | SJ | φ1.2 | 0.19 | 7.88 | 7.4072 | 0.16 | 35.8 |  | 0.172 | 0.163
| 2021-05-13 | 庭野 | VIVO | ゼータ | A#320 | 新品 |  | 10.5 | 幅広ガン | 1*320 | φ2.0 |  | SJ | φ1.2 | 0.1 | 3.5 | 2.03 | 0.065 | 23 |  | 0.065 | 0.055
| 2021-05-13 | 庭野 | VIVO | ゼータ | A#320 | 新品 |  | 10.5 | 幅広ガン | 1*320 | φ2.0 |  | SJ | φ1.2 | 0.15 | 4.68 | 2.7144 | 0.1 | 28 |  | 0.1 | 0.09
| 2021-05-13 | 庭野 | VIVO | ゼータ | A#320 | 新品 |  | 10.5 | 幅広ガン | 1*320 | φ2.0 |  | SJ | φ1.2 | 0.2 | 5.72 | 3.3176 | 0.137 | 32.5 |  | 0.137 | 0.127 |  | 0.03585 | 0.599 | 4.459333 | 3.707667 |  |  | 20 | 走査 | 20 | 1 | B | 1 | 触針 | - | 0.8mm | 2.5μm | 5 | 0.25mm/s | 停止 | 3 | B | 2 | -
| 2021-05-13 | 庭野 | VIVO | ゼータ | A#320 | 新品 |  | 10.5 | 幅広ガン | 1*320 | φ2.0 |  | SJ | φ1.2 | 0.25 | 6.64 | 3.8512 | 0.17 | 36 |  | 0.17 | 0.16
| 2021-05-18 | 高野 | Lens Technology | ラムダ Type Ⅱ A | WA4000SB | 中古 |  | 11 | 幅広ガン | 1*320 | φ2.0 |  | SJ | φ1.2 | 0.15 | 3.723 | 3.20178 | 0.131 | 162 | 19 | 0.148 | 0.138
| 2021-05-18 | 高野 | Lens Technology | ラムダ Type Ⅱ A | WA4000SB | 中古 |  | 11 | 幅広ガン | 1*320 | φ2.0 |  | SJ | φ1.2 | 0.2 | 4.596 | 3.95256 | 0.175 | 186 | 23 | 0.193 | 0.183 |  | 0.007233333 | 0.078 | 0.554 | 0.451 |  |  | 20 | 走査 | 20 | 1 | A | 1 | 触針 | - | 0.25mm | 2.5μm | 5 | 0.25mm/s | 停止 | 6 | B | 2 | -
| 2021-05-18 | 高野 | Lens Technology | ラムダ Type Ⅱ C | A#2000 | 中古 |  | 13 | 幅広ガン | 1*320 | φ2.0 |  | SJ | φ1.2 | 0.15 | 3.145 | 2.922048 | 0.126 | 156 | 19 | 0.135 | 0.125
| 2021-05-18 | 高野 | Lens Technology | ラムダ Type Ⅱ C | A#2000 | 中古 |  | 13 | 幅広ガン | 1*320 | φ2.0 |  | SJ | φ1.2 | 0.2 | 3.853 | 3.579857 | 0.174 | 180 | 24 | 0.18 | 0.17 |  | 0.014425 | 0.133 | 1.051 | 0.724 |  |  | 20 | 走査 | 20 | 1 | A | 1 | 触針 | - | 0.25mm | 2.5μm | 5 | 0.25mm/s | 停止 | 6 | B | 2 | -
| 2021-05-18 | 中島 | 石鋸工業 | RB-2 | G-0053 | 新品 |  | 12 | 幅広ガン | 1*90 | φ2.0 |  |  |  | 0.25 | 1.018 | 0.99764 | 0.243 | 234 | 8.4 | 0.237 | 0.226 |  | 0.01523333 | 0.67 | 4.73 | 3.143333 |  |  | 20 | 走査 | 20 | 1 | B | 1 | 触針 | - | 0.8mm | 2.5μm | 5 | 0.25mm/s | 停止 | 6 | B | 2 | -
| 2021-05-18 | 中島 | 石鋸工業 | RB-2 | G-0053 | 新品 |  | 12 | 幅広ガン | 1*90 | φ2.0 |  |  |  | 0.2 | 0.845 | 0.8281 | 0.195 | 209 | 7.2 | 0.189 | 0.177 |  | 0.01106667 | 0.62 | 4.356667 | 3.006667 |  |  | 20 | 走査 | 20 | 1 | B | 1 | 触針 | - | 0.8mm | 2.5μm | 5 | 0.25mm/s | 停止 | 6 | B | 2 | -
| 2021-05-18 | 中島 | 石鋸工業 | RB-2 | G-0053 | 新品 |  | 12 | 幅広ガン | 1*90 | φ2.0 |  |  |  | 0.15 | 0.665 | 0.6517 | 0.145 | 184 | 6.9 | 0.14 | 0.13 |  | 0.005583333 | 0.5066667 | 3.503333 | 2.426667 |  |  | 20 | 走査 | 20 | 1 | B | 1 | 触針 | - | 0.8mm | 2.5μm | 5 | 0.25mm/s | 停止 | 6 | B | 2 | -
| 2021-05-19 | 中島 | 石鋸工業 | RB-2 | G-0090 | 新品 |  | 12 | 幅広ガン | 1*90 | φ2.0 |  |  |  | 0.25 | 1.03 | 1.0094 | 0.236 | 239 | 7.6 | 0.234 | 0.217 |  | 0.004283333 | 0.684 | 4.627667 | 3.612333 |  |  | 20 | 走査 | 20 | 1 | B | 1 | 触針 | - | 0.8mm | 2.5μm | 5 | 0.25mm/s | 停止 | 3 | B | 2 | -
| 2021-05-19 | 中島 | 石鋸工業 | RB-2 | G-0090 | 新品 |  | 12 | 幅広ガン | 1*90 | φ2.0 |  |  |  | 0.2 | 0.835 | 0.8183 | 0.19 | 216 | 7.3 | 0.185 | 0.174 |  | 0.01068333 | 0.8266667 | 6.315667 | 4.549333 |  |  | 20 | 走査 | 20 | 1 | B | 1 | 触針 | - | 0.8mm | 2.5μm | 5 | 0.25mm/s | 停止 | 3 | B | 2 | -
| 2021-05-19 | 中島 | 石鋸工業 | RB-2 | G-0090 | 新品 |  | 12 | 幅広ガン | 1*90 | φ2.0 |  |  |  | 0.15 | 0.675 | 0.6615 | 0.142 | 188.5 | 5.9 | 0.137 | 0.125 |  | 0.01686667 | 0.929 | 6.503667 | 4.889667 |  |  | 20 | 走査 | 20 | 1 | B | 1 | 触針 | - | 0.8mm | 2.5μm | 5 | 0.25mm/s | 停止 | 3 | B | 2 | -
| 2021-05-19 | 葉 | 株式会社ﾈｵｽ 滋賀事業所 | ラムダ Type Ⅱ A | WA4000SB | 中古 |  | 11 | 幅広ガン | 320*1.0 | φ2.0 | 0.979999542236328 | SJ | φ1.2 | 0.2 | 4.39 | 3.7754 | 0.178 | 186 | 24 | 0.192 | 0.183 |  | 0.007016667 | 0.074 | 0.556 | 0.439
| 2021-05-19 | 葉 | 株式会社ﾈｵｽ 滋賀事業所 | ラムダ Type Ⅱ A | WA4000SB | 中古 |  | 11 | 幅広ガン | 320*1.0 | φ2.0 | 0.979999542236328 | SJ | φ1.2 | 0.25 | 5.358 | 4.60788 | 0.226 | 209 | 28 | 0.24 | 0.23
| 2021-05-19 | 葉 | 株式会社ﾈｵｽ 滋賀事業所 | ラムダ Type Ⅱ A | WA4000SB | 中古 |  | 11 | 幅広ガン | 320*1.0 | φ2.0 | 0.979999542236328 | SJ | φ1.2 | 0.1 | 2.842 | 2.44412 | 0.084 | 132 | 15 | 0.098 | 0.088
| 2021-05-20 | 巴図 | MCCｱﾄﾞﾊﾞﾝｽﾄﾞﾓｰﾙﾃﾞｨﾝｸﾞｽ | RB-6 | TZ-B180 |  |  | 5 | 幅広ガン | 2*90 | φ2.0 |  | SJ | φ2.0 | 0.2 | 1.48 | 1.4504 | 0.1 | 175 | 11 | 0.164 | 0.098
| 2021-05-20 | 巴図 | MCCｱﾄﾞﾊﾞﾝｽﾄﾞﾓｰﾙﾃﾞｨﾝｸﾞｽ | RB-6 | TZ-B180 |  |  | 5 | 幅広ガン | 2*90 | φ2.0 |  | SJ | φ2.0 | 0.1 | 0.7 | 0.686 | 0.1 | 175 | 18.6 | 0.08 | 0.09
| 2021-05-20 | 巴図 | MCCｱﾄﾞﾊﾞﾝｽﾄﾞﾓｰﾙﾃﾞｨﾝｸﾞｽ | RB-6 | TZ-B180 |  |  | 5 | 幅広ガン | 2*90 | φ2.0 |  | SS | 2 | 0.2 | 1.48 | 1.4504 | 0.1 | 175 | 12 | 0.164 | 0.098
| 2021-05-20 | 葉 | TOWA株式会社 | RB-5 | SA#120 | 新品 |  | 13 | 幅広ガン | 2*160 | 2 | 1.1899995803833 | ｓｓ | 2ｍｍ | 0.15 | 1.497 | 1.43712 | 0.15 | 215 | 49.9 | 0.138 | 0.134 |  | 0.02883333 | 1.009667 | 7.733667 | 6.024333 |  |  | 20 | 走査 | 20 | 1 | B | 1 | 触針 | - | 0.8mm | 2.5μm | 5 | 0.25mm/s | 停止 | 3 | B | 2 | -
| 2021-05-20 | 葉 | TOWA株式会社 | RB-5 | SA#120 | 新品 |  | 13 | 幅広ガン | 2*160 | 2 |  | ｓｓ | 2ｍｍ | 0.2 | 2.261 | 2.17056 | 0.15 | 213 | 38 | 0.18 | 0.147 |  | 0.09493333 | 1.451333 | 10.43567 | 8.264667 |  |  | 20 | 走査 | 20 | 1 | B | 1 | 触針 | - | 0.8mm | 2.5μm | 5 | 0.25mm/s | 停止 | 3 | B | 2 | -
| 2021-05-20 | 葉 | TOWA株式会社 | RB-5 | SA#120 | 新品 |  | 13 | 幅広ガン | 2*160 | 2 |  | ｓｓ | 2ｍｍ | 0.25 | 2.971 | 2.85216 | 0.15 | 213 | 31.2 | 0.22 | 0.156 |  | 0.16435 | 1.807333 | 12.37133 | 9.557 |  |  | 20 | 走査 | 20 | 1 | B | 1 | 触針 | - | 0.8mm | 2.5μm | 5 | 0.25mm/s | 停止 | 3 | B | 2 | -
| 2021-05-21 | 高野 | 村田製作所 | ラムダ Type Ⅱ B | A#800 | 中古 |  | 13 | 幅広ガン | 1*320 | φ2.0 |  | SJ | φ1.2 | 0.1 | 2.65 | 2.451887 | 0.066 | 115 | 11 | 0.074 | 0.07
| 2021-05-21 | 高野 | 村田製作所 | ラムダ Type Ⅱ B | A#800 | 中古 |  | 13 | 幅広ガン | 1*320 | φ2.0 |  | SJ | φ1.2 | 0.13 | 2.948 | 2.727609 | 0.094 | 135 | 15 | 0.109 | 0.099
| 2021-05-21 | 高野 | 村田製作所 | ラムダ Type Ⅱ B | A#800 | 中古 |  | 13 | 幅広ガン | 1*320 | φ2.0 |  | SJ | φ1.2 | 0.15 | 3.168 | 2.931162 | 0.114 | 147 | 17 | 0.127 | 0.117
| 2021-05-21 | 高野 | 村田製作所 | ラムダ Type Ⅱ B | A#800 | 中古 |  | 13 | 幅広ガン | 1*320 | φ2.0 |  | SJ | φ1.2 | 0.2 | 3.833 | 3.546447 | 0.16 | 172 | 21 | 0.171 | 0.162 |  | 0.02388333 | 0.242 | 0.1859 | 0.1402 |  |  | 20 | 走査 | 20 | 1 | A | 1 | 触針 | - | 0.25mm | 2.5μm | 5 | 0.25mm/s | 停止 | 6 | B | 2 | -
| 2021-05-21 | 高野 | 村田製作所 | ラムダ Type Ⅱ B | A#800 | 中古 |  | 13 | 幅広ガン | 1*320 | φ2.0 |  | SJ | φ1.2 | 0.24 | 4.393 | 4.064582 | 0.198 | 190 | 24 | 0.209 | 0.199
| 2021-05-21 | 巴図 | SUBARU | RB-6 | TZ-B180 | 中古 |  | 5 | 幅広ガン | 2.5*60 | Φ2.5 |  | SJ | Φ2.5 | 0.2 | 1.27 | 1.2446 | 0.23 | 255 | 17.9 | 0.19 | 0.2
| 2021-05-21 | 巴図 | SUBARU | RB-6 | TZ-B180 | 中古 |  | 5 | 幅広ガン | 2.5*60 | Φ2.5 |  | SJ | Φ2.5 | 0.3 | 2.53 | 2.4794 | 0.23 | 255 | 9.5 | 0.28 | 0.235
| 2021-05-25 | 庭野 | ローム | ラムダ Type Ⅱ C | A#2000 | 中古 |  |  | 幅広ガン | 1*320 | φ2.0 |  | SJ | φ1.2 | 0.1 | 2.6 | 2.415683 | 0.077 | 125 | 14 | 0.088 | 0.077
| 2021-05-25 | 庭野 | ローム | ラムダ Type Ⅱ C | A#2000 | 中古 |  | 10.5 | 幅広ガン | 1*320 | φ2.0 |  | SJ | φ1.2 | 0.2 | 3.86 | 3.586361 | 0.172 | 180 | 22 | 0.179 | 0.167 |  | 0.01394167 | 0.127 | 0.937 | 0.742 |  |  | 20 | 走査 | 20 | 1 | A | 1 | レーザー | x50 |  | 2.5μm |  |  | 停止 | 6 | B | 2 | -
| 2021-05-25 | 巴図 | ﾘﾝﾃｯｸ | ゼータ | A#320 | 中古 |  | 10 | 幅広ガン | 1*320 | φ2.0 |  | SJ | φ1.2 | 0.1 | 2.13 | 1.2354 | 0.0691 | 24.6 |  | 0.065 | 0.055 | [13 empty] | レーザー | x50 |  | 2.5μm
| 2021-05-25 | 巴図 | ﾘﾝﾃｯｸ | ゼータ | A#320 | 中古 |  | 10 | 幅広ガン | 1*320 | φ2.0 |  | SJ | φ1.2 | 0.2 | 3.34 | 1.9372 | 0.137 | 33 |  | 0.134 | 0.124 |  | 0.03566667 | 0.737 | 5.604667 | 4.299 |  |  | 20 | 走査 | 20 | 1 | B | 1 | レーザー | x50 |  | 2.5μm |  |  | 停止 | 3 | B | 2 | -
| 2021-05-26 | 高野 | 京セラ | RB-2 | MPR-LU1 | 新品 | 7.5 | 20 | 幅広ガン | 2*90 | φ2.0 |  | SS | φ2.0 | 0.2 | 1.29 | 1.2642 | 0.15 | 198 | 20.4 | 0.172 | 0.117 | [13 empty] | レーザー | x50 |  | 2.5μm
| 2021-05-26 | 高野 | 京セラ | RB-2 | MPR-LU1 | 新品 | 7.5 | 20 | 幅広ガン | 2*90 | φ2.0 |  | SS | φ2.0 | 0.1 | 0.536 | 0.52528 | 0.15 | 200 | 33.7 | 0.088 | 0.096 | [13 empty] | レーザー | x50 |  | 2.5μm
| 2021-05-26 | 高野 | 京セラ | RB-2 | MPR-LU1 | 新品 | 7.5 | 20 | 幅広ガン | 2*90 | φ2.0 |  | SS | φ2.0 | 0.05 | 0.24 | 0.2352 | 0.15 | 202 | 41.6 | 0.043 | 0.074 | [13 empty] | レーザー | x50 |  | 2.5μm
| 2021-05-26 | 高野 | 京セラ | RB-2 | MPR-LU1 | 新品 | 7.5 | 20 | 幅広ガン | 2*90 | φ2.0 |  | SS | φ2.0 | 0.08 | 0.4 | 0.392 | 0.15 | 200 | 36.4 | 0.071 | 0.084 | [13 empty] | レーザー | x50 |  | 2.5μm
| 2021-05-26 | 高野 | 京セラ | RB-2 | MPR-LU1 | 新品 | 7.5 | 20 | 幅広ガン | 2*90 | φ2.0 |  | SS | φ2.0 | 0.09 | 0.465 | 0.4557 | 0.15 | 200 | 34.7 | 0.08 | 0.089 | [13 empty] | レーザー | x50 |  | 2.5μm
| 2021-05-27 | 高野 | 京セラ | RB-2 | LPS-５０C | 新品 | 10 | 20 | 幅広ガン | 1*90 | φ2.0 |  | SJ | φ1.2 | 0.15 | 0.695 | 0.6811 | 0.141 | 189 | 6.3 | 0.134 | 0.122 | [13 empty] | レーザー | x50 |  | 2.5μm
| 2021-05-27 | 高野 | 京セラ | RB-2 | LPS-５０C | 新品 | 10 | 20 | 幅広ガン | 1*90 | φ2.0 |  | SJ | φ1.2 | 0.1 |  | 0 | 0.11 | 168 |  | 0.089 | 0.088 | [13 empty] | レーザー | x50 |  | 2.5μm
| 2021-05-27 | 高野 | 京セラ | RB-2 | LPS-５０C | 新品 | 10 | 20 | 幅広ガン | 1*90 | φ2.0 |  | SJ | φ1.2 | 0.05 | 0.27 | 0.2646 | 0.062 | 132 | 6.5 | 0.043 | 0.043 | [13 empty] | レーザー | x50 |  | 2.5μm
| 2021-05-28 | 庭野 | MMCリョウテック | ラムダ Type Ⅱ A | WA4000SB | 中古 |  | 10.3 | 幅広ガン | 1*320 | φ2.0 |  | SJ | φ1.2 | 0.15 | 3.63 | 3.1218 | 0.13 | 160 | 19 | 0.147 | 0.135 | [13 empty] | レーザー | x50 |  | 2.5μm
| 2021-05-28 | 庭野 | MMCリョウテック | ラムダ Type Ⅱ A | WA4000SB | 中古 |  | 10.3 | 幅広ガン | 1*320 | φ2.0 |  | SJ | φ1.2 | 0.2 | 4.44 | 3.8184 | 0.174 | 185 | 23 | 0.192 | 0.181 |  | 0.006391667 | 0.069 | 0.531 | 0.416 |  |  | 20 | 走査 | 20 | 1 | A | 1 | レーザー | x50 |  | 2.5μm |  |  | 停止 | 6 | B | 2 | -
| 2021-05-28 | 庭野 | MMCリョウテック | ラムダ Type Ⅱ A | WA4000SB | 中古 |  | 10.3 | 幅広ガン | 1*320 | φ2.0 |  | SJ | φ1.2 | 0.25 | 5.35 | 4.601 | 0.223 | 160 | 28 | 0.241 | 0.231 | [13 empty] | レーザー | x50 |  | 2.5μm
| 2021-05-28 | 高野 | 京セラ | RB-2 | G-0053 | 新品 | 7 | 15 | 幅広ガン | 1*90 | φ2.0 |  | SJ | φ1.2 | 0.1 | 0.455 | 0.4459 | 0.107 | 162 | 7.2 | 0.091 | 0.091 | [13 empty] | レーザー | x50 |  | 2.5μm
| 2021-05-28 | 高野 | 京セラ | RB-2 | G-0053 | 新品 | 7 | 15 | 幅広ガン | 1*90 | φ2.0 |  | SJ | φ1.2 | 0.05 | 0.275 | 0.2695 | 0.059 | 126 | 6.3 | 0.042 | 0.042 | [13 empty] | レーザー | x50 |  | 2.5μm
| 2021-05-28 | 中島 | ACUSHNET COMPANY | ゼータ | A#320 | 中古 |  | 12 | 幅広ガン | 1*320 | φ2.0 |  | SJ | φ1.2 | 0.25 | 6.12 | 5.686147 | 0.171 | 37.5 |  | 0.172 | 0.161 |  | 0.01893333 | 0.7223333 | 5.437667 | 4.069667 |  |  | 20 | 走査 | 20 | 1 | B | 1 | レーザー | x50 |  | 2.5μm |  |  | 停止 | 3 | B | 2 | -
| 2021-05-28 | 中島 | ACUSHNET COMPANY | ゼータ | A#320 | 中古 |  | 12 | 幅広ガン | 1*320 | φ2.0 |  | SJ | φ1.2 | 0.2 | 5.36 | 4.980024 | 0.141 | 33 |  | 0.14 | 0.13 |  | 0.03571667 | 0.727 | 5.616667 | 4.274667 |  |  | 20 | 走査 | 20 | 1 | B | 1 | レーザー | x50 |  | 2.5μm |  |  | 停止 | 3 | B | 2 | -
| 2021-05-28 | 中島 | ACUSHNET COMPANY | ゼータ | A#320 | 中古 |  | 12 | 幅広ガン | 1*320 | φ2.0 |  | SJ | φ1.2 | 0.15 | 4.6 | 4.273901 | 0.097 | 29 |  | 0.103 | 0.091 |  | 0.05761667 | 0.714 | 5.011 | 4.138333 |  |  | 20 | 走査 | 20 | 1 | B | 1 | レーザー | x50 |  | 2.5μm |  |  | 停止 | 3 | B | 2 | -
| 2021-05-31 | 巴図 | SUBARU | RB-6 | B-120 | 中古 |  | 10 | 幅広ガン | 2.5*60 | Φ2.5 |  | SJ | Φ2.5 | 0.2 | 1.4 | 1.372 | 0.2 | 230 | 14.9 | 0.19 | 0.19 | [13 empty] | レーザー | x50 |  | 2.5μm
| 2021-05-31 | 巴図 | SUBARU | RB-6 | B-120 | 中古 |  | 10 | 幅広ガン | 2.5*60 | Φ2.5 |  | SJ | Φ2.5 | 0.25 | 2.04 | 1.9992 | 0.2 | 230 | 9.8 | 0.231 | 0.208 | [13 empty] | レーザー | x50 |  | 2.5μm
| 2021-05-31 | 巴図 | SUBARU | RB-6 | B-120 | 中古 |  | 10 | 幅広ガン | 2.5*60 | Φ2.5 |  | SJ | Φ2.5 | 0.3 | 2.41 | 2.3618 | 0.24 | 248 | 10.1 | 0.28 | 0.24 | [13 empty] | レーザー | x50 |  | 2.5μm
| 2021-05-31 | 巴図 | SUBARU | RB-6 | B-120 | 中古 |  | 10 | 幅広ガン | 2.5*60 | Φ2.5 |  | SJ | Φ2.5 | 0.4 | 4.02 | 3.9396 | 0.24 | 248 | 5.8 | 0.367 | 0.253 | [13 empty] | レーザー | x50 |  | 2.5μm
| 2021-05-31 | 庭野 | ニチアス | Jr. B | G-0090 | 新品 | 7 |  | 幅広ガン | 1*90 | φ2.0 |  | SS | φ2.0 | 0.15 |  | 0 | 0.14 | 51 |  | 0.123 | 0.115 |  | 0.003 | 0.388 | 2.926667 | 2.249667 |  |  | 20 | 走査 | 20 | 1 | B | 1 | レーザー | x50 |  | 2.5μm |  |  | 停止 | 3 | B | 2 | -
| 2021-05-31 | 庭野 | ニチアス | Jr. B | G-0090 | 新品 | 7 | 11.2 | 幅広ガン | 1*90 | φ2.0 |  | SS | φ2.0 | 0.2 |  | 0 | 0.14 | 51 |  | 0.156 | 0.126 |  | 0.01086667 | 0.679 | 4.598667 | 3.293333 |  |  | 20 | 走査 | 20 | 1 | B | 1 | レーザー | x50 |  | 2.5μm |  |  | 停止 | 3 | B | 2 | -
| 2021-05-31 | 庭野 | ニチアス | Jr. B | G-0090 | 新品 | 7 |  | 幅広ガン | 1*90 | φ2.0 |  | SS | φ2.0 | 0.25 |  | 0 | 0.14 | 51 |  | 0.188 | 0.133 |  | 0.0233 | 0.8353333 | 5.647667 | 4.013333 |  |  | 20 | 走査 | 20 | 1 | B | 1 | レーザー | x50 |  | 2.5μm |  |  | 停止 | 3 | B | 2 | -
| 2021-05-31 | 庭野 | ニチアス | Jr. B | G-0150 | 新品 | 7 |  | 幅広ガン | 1*90 | φ2.0 |  | SS | φ2.0 | 0.15 |  | 0 | 0.14 | 51 |  | 0.123 | 0.116 |  | 0.003816667 | 0.8433333 | 5.251 | 3.844333 |  |  | 20 | 走査 | 20 | 1 | B | 1 | レーザー | x50 |  | 2.5μm |  |  | 停止 | 3 | B | 2 | -
| 2021-05-31 | 庭野 | ニチアス | Jr. B | G-0150 | 新品 | 7 | 12.3 | 幅広ガン | 1*90 | φ2.0 |  | SS | φ2.0 | 0.2 |  | 0 | 0.14 | 51 |  | 0.155 | 0.126 |  | 0.0114 | 1.134667 | 7.334667 | 5.107 |  |  | 20 | 走査 | 20 | 1 | B | 1 | レーザー | x50 |  | 2.5μm |  |  | 停止 | 3 | B | 2 | -
| 2021-05-31 | 庭野 | ニチアス | Jr. B | G-0150 | 新品 | 7 |  | 幅広ガン | 1*90 | φ2.0 |  | SS | φ2.0 | 0.25 |  | 0 | 0.14 | 51 |  | 0.186 | 0.131 |  | 0.02118333 | 1.279 | 7.939667 | 5.735667 |  |  | 20 | 走査 | 20 | 1 | B | 1 | レーザー | x50 |  | 2.5μm |  |  | 停止 | 3 | B | 2 | -
| 2021-05-31 | 庭野 | ニチアス | Jr. B | G-0150 | 新品 | 7 |  | 幅広ガン | 1*90 | φ2.0 |  | SS | φ2.0 | 0.2 |  | 0 | 0.19 | 59.5 |  | 0.166 | 0.16 | [13 empty] | レーザー | x50 |  | 2.5μm
| 2021-05-31 | 庭野 | ニチアス | Jr. B | G-0150 | 新品 | 7 |  | 幅広ガン | 1*90 | φ2.0 |  | SS | φ2.0 | 0.25 |  | 0 | 0.1 | 43 |  | 0.177 | 0.1 | [13 empty] | レーザー | x50 |  | 2.5μm
| 2021-06-01 | 中島 | ACUSHNET COMPANY | ラムダ Type Ⅱ C | A#800 | 中古 |  | 12 | 幅広ガン | 1*320 | φ2.0 |  | SJ | φ1.2 | 0.2 | 3.919 | 2.27302 | 0.16 | 175 | 22 | 0.172 | 0.16 |  | 0.02166667 | 0.266 | 2.866 | 1.949 |  |  | 20 | 走査 | 20 | 1 | A | 1 | レーザー | x50 |  | 2.5μm |  |  | 停止 | 6 | B | 2 | -
| 2021-06-01 | 須貝 | 東芝ﾃﾞﾊﾞｲｽ＆ｽﾄﾚｰｼﾞ | RB-2 | G-0053 | 中古 | 15 | 18 | 幅広ガン | 2.5*60 | φ2.5 |  | SJ | φ2.0 | 0.15 | 0.76 | 0.7448 | 0.24 | 235 | 25.8 | 0.145 | 0.16 | [13 empty] | レーザー | x50 |  | 2.5μm
| 2021-06-01 | 須貝 | 東芝ﾃﾞﾊﾞｲｽ＆ｽﾄﾚｰｼﾞ | RB-2 | G-0053 | 中古 | 15 | 18 | 幅広ガン | 2.5*60 | φ2.5 |  | SJ | φ2.0 | 0.2 | 1.2 | 1.176 | 0.24 | 235 | 20 | 0.195 | 0.19 | [13 empty] | レーザー | x50 |  | 2.5μm
| 2021-06-01 | 須貝 | 東芝ﾃﾞﾊﾞｲｽ＆ｽﾄﾚｰｼﾞ | RB-2 | G-0053 | 中古 | 15 | 18 | 幅広ガン | 2.5*60 | φ2.5 |  | SJ | φ2.0 | 0.25 | 1.8 | 1.764 | 0.24 | 233 | 14.6 | 0.242 | 0.206 | [13 empty] | レーザー | x50 |  | 2.5μm
| 2021-06-01 | 須貝 | 東芝ﾃﾞﾊﾞｲｽ＆ｽﾄﾚｰｼﾞ | RB-2 | G-0053 | 中古 | 15 | 18 | 幅広ガン | 2.5*60 | φ2.5 |  | SJ | φ2.0 | 0.3 | 2.5 | 2.45 | 0.24 | 230 | 9 | 0.286 | 0.212 | [13 empty] | レーザー | x50 |  | 2.5μm
| 2021-06-01 | 須貝 | 東芝ﾃﾞﾊﾞｲｽ＆ｽﾄﾚｰｼﾞ | RB-2 | G-0053 | 中古 | 15 | 18 | 幅広ガン | 2.5*60 | φ2.5 |  | SJ | φ2.0 | 0.35 | 3.15 | 3.087 | 0.24 | 230 | 6.8 | 0.325 | 0.217 | [13 empty] | レーザー | x50 |  | 2.5μm
| 2021-06-01 | 須貝 | 東芝ﾃﾞﾊﾞｲｽ＆ｽﾄﾚｰｼﾞ | RB-2 | G-0053 | 中古 | 15 | 18 | 幅広ガン | 1*90 | φ2.0 |  | SJ | φ1.2 | 0.15 | 0.635 | 0.6223 | 0.146 | 184 | 6.4 | 0.14 | 0.131 | [13 empty] | レーザー | x50 |  | 2.5μm
| 2021-06-01 | 須貝 | 東芝ﾃﾞﾊﾞｲｽ＆ｽﾄﾚｰｼﾞ | RB-2 | G-0053 | 中古 | 15 | 18 | 幅広ガン | 1*90 | φ2.0 |  | SJ | φ1.2 | 0.2 | 0.8 | 0.784 | 0.195 | 211 | 7.4 | 0.19 | 0.181 | [13 empty] | レーザー | x50 |  | 2.5μm
| 2021-06-01 | 須貝 | 東芝ﾃﾞﾊﾞｲｽ＆ｽﾄﾚｰｼﾞ | RB-2 | G-0053 | 中古 | 15 | 18 | 幅広ガン | 1*90 | φ2.0 |  | SJ | φ1.2 | 0.25 | 1.005 | 0.9849 | 0.241 | 232 | 7.4 | 0.238 | 0.227 | [13 empty] | レーザー | x50 |  | 2.5μm
| 2021-06-01 | 須貝 | 東芝ﾃﾞﾊﾞｲｽ＆ｽﾄﾚｰｼﾞ | RB-2 | G-0053 | 中古 | 15 | 18 | 幅広ガン | 1*90 | φ2.0 |  | SJ | φ1.2 | 0.3 | 1.16 | 1.1368 | 0.292 | 254 | 8.4 | 0.288 | 0.277 | [13 empty] | レーザー | x50 |  | 2.5μm
| 2021-06-03 | 庭野 | ニチアス | mini PFE 100 | A#2000 | 新品 |  | 15 | 幅広ガン | 1*90 | φ2.0 |  | SJ | φ1.2 | 0.15 | 3.5 | 2.87 | 0.13 | 46 |  | 0.13 | 0.12 |  | - | 0.118 | 0.857 | 0.707 |  |  | 20 | 走査 | 20 | 1 | A | 1 | レーザー | x50 |  | 2.5μm |  |  | 停止 | 6 | B | 2 | -
| 2021-06-03 | 庭野 | ニチアス | mini PFE 100 | A#2000 | 新品 |  | 15 | 幅広ガン | 1*90 | φ2.0 |  | SJ | φ1.2 | 0.2 | 4 | 3.28 | 0.17 | 53 |  | 0.17 | 0.16 |  | - | 0.13 | 0.944 | 0.785 |  |  | 20 | 走査 | 20 | 1 | A | 1 | レーザー | x50 |  | 2.5μm |  |  | 停止 | 6 | B | 2 | -
| 2021-06-03 | 庭野 | ニチアス | mini PFE 100 | A#2000 | 新品 |  | 15 | 幅広ガン | 1*90 | φ2.0 |  | SJ | φ1.2 | 0.25 | 4.5 | 3.69 | 0.21 | 58.5 |  | 0.21 | 0.2 |  | - | 0.133 | 1.013 | 0.802 |  |  | 20 | 走査 | 20 | 1 | A | 1 | レーザー | x50 |  | 2.5μm |  |  | 停止 | 6 | B | 2 | -
| 2021-06-03 | 庭野 | ニチアス | mini PFE 100 | A#2000 | 新品 |  | 15 | 幅広ガン | 1*90 | φ2.0 |  | SJ | φ1.2 | 0.19 |  | 0 | 0.16 | 51 |  | 0.16 | 0.15 | [13 empty] | レーザー | x50 |  | 2.5μm
| 2021-06-03 | 庭野 | ニチアス | mini PFE 100 | A#2000 | 新品 |  | 15 | 幅広ガン | 1*90 | φ2.0 |  | SJ | φ1.2 | 0.2 |  | 0 | 0.16 | 51 |  | 0.17 | 0.15 | [13 empty] | レーザー | x50 |  | 2.5μm
| 2021-06-03 | 庭野 | ニチアス | mini PFE 100 | A#2000 | 新品 |  | 15 | 幅広ガン | 1*90 | φ2.0 |  | SJ | φ1.2 | 0.24 |  | 0 | 0.2 | 58 |  | 0.21 | 0.19 | [13 empty] | レーザー | x50 |  | 2.5μm
| 2021-06-03 | 庭野 | ニチアス | mini PFE 100 | A#2000 | 新品 |  | 15 | 幅広ガン | 1*90 | φ2.0 |  | SJ | φ1.2 | 0.25 |  | 0 | 0.2 | 58 |  | 0.2 | 0.19 | [13 empty] | レーザー | x50 |  | 2.5μm
| 2021-06-04 | 庭野 | 旭化成 | mini PFE 100 | A#800 | 新品 | 14 | 13 | 幅広ガン | 1*90 | φ2.0 |  | SJ | φ1.2 | 0.15 | 1.02 | 0.8364 | 0.14 | 47 |  | 0.14 | 0.12 |  |  | 0.234 | 1.678 | 1.337 |  |  | 20 | 走査 | 20 | 1 | A | 1 | レーザー | x50 |  | 2.5μm |  |  | 停止 | 6 | B | 2 | -
| 2021-06-04 | 庭野 | 旭化成 | mini PFE 100 | A#800 | 新品 | 14 | 13 | 幅広ガン | 1*90 | φ2.0 |  | SJ | φ1.2 | 0.15 | 1.02 | 0.8364 | 0.14 | 47 |  | 0.14 | 0.13 | [7 empty] | 20 | 走査 | 20 | 1 | A | 1 | レーザー | x50 |  | 2.5μm |  |  | 停止 | 6 | B | 2 | -
| 2021-06-04 | 庭野 | 旭化成 | mini PFE 100 | A#800 | 新品 | 14 | 13 | 幅広ガン | 1*90 | φ2.0 |  | SJ | φ1.2 | 0.2 | 1.25 | 1.025 | 0.18 | 54 |  | 0.18 | 0.16 |  |  | 0.232 | 1.699 | 1.339 |  |  | 20 | 走査 | 20 | 1 | A | 1 | レーザー | x50 |  | 2.5μm |  |  | 停止 | 6 | B | 2 | -
| 2021-06-04 | 庭野 | 旭化成 | mini PFE 100 | A#800 | 新品 | 14 | 13 | 幅広ガン | 1*90 | φ2.0 |  | SJ | φ1.2 | 0.2 | 1.2 | 0.984 | 0.18 | 54 |  | 0.19 | 0.18 | [7 empty] | 20 | 走査 | 20 | 1 | A | 1 | レーザー | x50 |  | 2.5μm |  |  | 停止 | 6 | B | 2 | -
| 2021-06-04 | 庭野 | 旭化成 | mini PFE 100 | A#800 | 新品 | 14 | 13 | 幅広ガン | 1*90 | φ2.0 |  | SJ | φ1.2 | 0.25 | 1.49 | 1.2218 | 0.22 | 60 |  | 0.22 | 0.21 |  |  | 0.272 | 1.878 | 1.45 |  |  | 20 | 走査 | 20 | 1 | A | 1 | レーザー | x50 |  | 2.5μm |  |  | 停止 | 6 | B | 2 | -
| 2021-06-04 | 庭野 | 旭化成 | mini PFE 100 | A#800 | 新品 | 14 | 13 | 幅広ガン | 1*90 | φ2.0 |  | SJ | φ1.2 | 0.25 | 1.49 | 1.2218 | 0.22 | 60 |  | 0.23 | 0.22 | [7 empty] | 20 | 走査 | 20 | 1 | A | 1 | レーザー | x50 |  | 2.5μm |  |  | 停止 | 6 | B | 2 | -
| 2021-06-04 | 早川 | 日本軽金属 | Jr. A | A#600 | 新品 |  | 13 | ミニベロガン | 6*12 | φ3.5*2 |  | SS | 10.5*2.5 | 0.2 |  | 0 | 0.15 | 49.5 |  |  |  |  | 0.008766667 | [5 empty] | 20 | 走査 | 20 | 1 | B | 1 | レーザー | x50 |  | 2.5μm |  |  | 停止 | 3 | B | 2 | ノズル短手方向に走査処理
| 2021-06-04 | 早川 | 日本軽金属 | Jr. A | A#600 | 新品 |  | 13 | ミニベロガン | 6*12 | φ3.5*2 |  | SS | 10.5*2.5 | 0.3 |  | 0 | 0.15 | 49.5 |  |  |  |  | 0.02096667 | [11 empty] | レーザー | x50 |  | 2.5μm
| 2021-06-04 | 早川 | 日本軽金属 | Jr. A | A#600 | 新品 |  | 13 | ミニベロガン | 6*12 | φ3.5*2 |  | SS | 10.5*2.5 | 0.4 |  | 0 | 0.15 | 49.5 |  |  |  |  | 0.03946667 | [11 empty] | レーザー | x50 |  | 2.5μm
| 2021-06-04 | 早川 | 日本軽金属 | Jr. A | A#600 | 新品 |  | 13 | ミニベロガン | 6*12 | φ3.5*2 |  | SS | 10.5*2.5 | 0.35 |  | 0 | 0.15 | 49.5 | [16 empty] | レーザー | x50 |  | 2.5μm
| 2021-06-04 | 早川 | 日本軽金属 | Jr. A | A#600 | 新品 |  | 13 | 幅広ガン | 1*160 | φ2.0 |  | SJ | φ1.2 | 0.15 | 1.53 | 1.53 | 0.12 | 170 | 9.2 | 0.146 | 0.136 |  | 0.03245 | [5 empty] | 20 | 走査 | 20 | 1 | B | 1 | レーザー | x50 |  | 2.5μm |  |  | 停止 | 3 | B | 2 | -
| 2021-06-04 | 早川 | 日本軽金属 | Jr. A | A#600 | 新品 |  | 13 | 幅広ガン | 1*160 | φ2.0 |  | SJ | φ1.2 | 0.2 | 1.9 | 1.9 | 0.175 | 200 | 11.1 | 0.199 | 0.189 |  | 0.055716667 | [5 empty] | 20 | 走査 | 20 | 1 | B | 1 | レーザー | x50 |  | 2.5μm |  |  | 停止 | 3 | B | 2 | -
| 2021-06-04 | 早川 | 日本軽金属 | Jr. A | A#600 | 新品 |  | 13 | 幅広ガン | 1*160 | φ2.0 |  | SJ | φ1.2 | 0.25 | 2.26 | 2.26 | 0.22 | 223 | 13 | 0.245 | 0.235 |  | 0.073616667 | [5 empty] | 20 | 走査 | 20 | 1 | B | 1 | レーザー | x50 |  | 2.5μm |  |  | 停止 | 3 | B | 2 | -
| 2021-06-07 | 庭野 | 日本メクトロン | ラムダ Type Ⅱ B | A#800 | 中古 |  | 11.5 | 幅広ガン | 1*320 | φ2.0 |  | SJ | φ1.2 | 0.2 | 3.75 | 3.469652 | 0.16 | 175 | 23 | 0.174 | 0.164 |  | 0.02249167 | 0.264 | 2.015 | 1.545 |  |  | 20 | 走査 | 20 | 1 | A | 1 | レーザー | x50 |  | 2.5μm |  |  | 停止 | 6 | B | 2 | -
| 2021-06-07 | 庭野 | 日本メクトロン | ラムダ Type Ⅱ C | A#2000 | 中古 |  | 13 | 幅広ガン | 1*320 | φ2.0 |  | SJ | φ1.2 | 0.2 | 3.77 | 3.502741 | 0.175 | 183 | 25 | 0.18 | 0.17 |  | 0.01351667 | 0.148 | 1.054 | 0.861 |  |  | 20 | 走査 | 20 | 1 | A | 1 | レーザー | x50 |  | 2.5μm |  |  | 停止 | 6 | B | 2 | -
| 2021-06-08 | 中島 | 日本ﾏｲｸﾛﾆｸｽ | ラムダ Type Ⅱ A | WA#4000 | 中古 |  | 11 | 幅広ガン | 1*320 | φ2.0 |  | SJ | φ1.2 | 0.2 | 4.457 | 3.83302 | 0.177 | 187 | 24 | 0.194 | 0.182 |  | 0.1758333 | 0.143 | 0.984 | 0.639 |  |  | 20 | 走査 | 20 | 1 | A | 1 | レーザー | x50 |  | 2.5μm |  |  | 停止 | 6 | B | 2 | -
| 2021-06-10 | 葉 | 株式会社ｷｰｴﾝｽ | ラムダ Type Ⅱ A | WA4000SB | 中古 |  | 13 | 幅広ガン | 320*1.0 | φ2.0 | 0.979999542236328 | SJ | φ1.2 | 0.2 |  | 0 |  | 189 |  | 0.194 | 0.184 |  | 0.007666667 | 0.084 | 0.616 | 0.455
| 2021-06-10 | 葉 | 株式会社ｷｰｴﾝｽ | ラムダ Type Ⅱ A | WA4000SB | 中古 |  | 13 | 幅広ガン | 320*1.0 | φ2.0 |  | SJ | φ1.2 | 0.1 | 2.901 | 2.49486 | 0.079 | 130 | 28 | 0.096 | 0.085
| 2021-06-11 | 庭野 | 日本特殊陶業 | シグマ | A#800 | 新品 |  |  | 幅広ガン | 1*630 | φ2.0 |  | SJ | φ1.2 | 0.15 |  | 0 | 0.118 | 31 |  | 0.132 | 0.123 |  | 0.01579167 | 0.232 | 1.686 | 1.352 |  |  | 20 | 走査 | 20 | 1 | A | 1 | レーザー | x50 |  | 2.5μm |  |  | 停止 | 6 | B | 2 | -
| 2021-06-11 | 庭野 | 日本特殊陶業 | シグマ | A#800 | 新品 |  |  | 幅広ガン | 1*630 | φ2.0 |  | SJ | φ1.2 | 0.2 |  | 0 | 0.17 | 37.1 |  | 0.18 | 0.17 |  | 0.02855833 | 0.277 | 1.917 | 1.504 |  |  | 20 | 走査 | 20 | 1 | A | 1 | レーザー | x50 |  | 2.5μm |  |  | 停止 | 6 | B | 2 | -
| 2021-06-11 | 庭野 | 日本特殊陶業 | シグマ | A#800 | 新品 |  |  | 幅広ガン | 1*630 | φ2.0 |  | SJ | φ1.2 | 0.25 |  | 0 | 0.21 | 41.3 |  | 0.224 | 0.212 |  | 0.041325 | 0.257 | 1.885 | 1.439 |  |  | 20 | 走査 | 20 | 1 | A | 1 | レーザー | x50 |  | 2.5μm |  |  | 停止 | 6 | B | 2 | -
| 2021-06-11 | 庭野 | 日本特殊陶業 | シグマ | A#800 | 新品 | 30 | 15 | 幅広ガン | 1*630 | φ2.0 |  | SJ | φ1.2 | 0.2 |  | 0 | 0.17 | 36.3 |  | 0.176 | 0.166 | [13 empty] | レーザー | x50 |  | 2.5μm
| 2021-06-14 | 巴図 | ｾｷ技研 | mini PFE 100 | WA4000SB | 新品 |  | 13 | 幅広ガン | 1*90 | φ2.0 |  | SJ | φ1.2 | 0.2 | 2.231 | 1.82942 | 0.18 | 55 |  | 0.19 | 0.18 | [13 empty] | レーザー | x50 |  | 2.5μm
| 2021-06-14 | 巴図 | ｾｷ技研 | mini PFE 100 | WA4000SB | 新品 |  | 13 | 幅広ガン | 1*90 | φ2.0 |  | SJ | φ1.2 | 0.15 | 1.827 | 1.49814 | 0.14 | 48 |  | 0.14 | 0.13 |  |  | 0.07331884 | 0.5754365 | 0.4480327 |  |  | 20 | 走査 | 20 | 1 | A | 1 | レーザー | x50 |  | 2.5μm |  |  | 停止 | 6 | B | 2 | -
| 2021-06-14 | 須貝 | 東レ | ラムダ Type Ⅱ C | A#2000 | 中古 |  | 13 | 幅広ガン | 1*320 | φ2.0 |  | SJ | φ1.2 | 0.2 | 3.75 | 3.484159 | 0.175 | 183 | 24 | 0.18 | 0.17 |  | 0.01343333 | 0.145 | 1.023 | 0.877 |  |  | 20 | 走査 | 20 | 1 | A | 1 | レーザー | x50 |  | 2.5μm |  |  | 停止 | 6 | B | 2 | -
| 2021-06-14 | 須貝 | 東レ | ラムダ Type Ⅱ B | A#800 | 中古 |  | 13 | 幅広ガン | 1*320 | φ2.0 |  | SJ | φ1.2 | 0.2 | 3.77 | 3.488157 | 0.16 | 175 | 22 | 0.173 | 0.163 |  | 0.02145833 | 0.245 | 1.655 | 1.32 |  |  | 20 | 走査 | 20 | 1 | A | 1 | レーザー | x50 |  | 2.5μm |  |  | 停止 | 6 | B | 2 | -
| 2021-06-14 | 須貝 | 東レ | Jr. Type Ⅱ | A#320 | 新品 |  | 13 | 幅広ガン | 1*90 | φ2.0 |  | SJ | φ1.2 | 0.15 |  | 0 | 0.11 | 45 |  | 0.118 | 0.108 |  | 0.02643333 | [5 empty] | 20 | 走査 | 20 | 1 | B | 1 | レーザー | x50 |  | 2.5μm |  |  | 停止 | 3 | B | 2 | -
| 2021-06-14 | 須貝 | 東レ | Jr. Type Ⅱ | A#320 | 新品 |  | 13 | 幅広ガン | 1*90 | φ2.0 |  | SJ | φ1.2 | 0.2 |  | 0 | 0.16 | 54 |  | 0.17 | 0.159 |  | 0.04713333 | [5 empty] | 20 | 走査 | 20 | 1 | B | 1 | レーザー | x50 |  | 2.5μm |  |  | 停止 | 3 | B | 2 | -
| 2021-06-14 | 須貝 | 東レ | Jr. Type Ⅱ | A#320 | 新品 |  | 13 | 幅広ガン | 1*90 | φ2.0 |  | SJ | φ1.2 | 0.25 |  | 0 | 0.22 | 63 |  | 0.225 | 0.215 |  | 0.07595 | [5 empty] | 20 | 走査 | 20 | 1 | B | 1 | レーザー | x50 |  | 2.5μm |  |  | 停止 | 3 | B | 2 | -
| 2021-06-14 | 須貝 | 東レ | ココット A | SA#60 | 中古 |  | 13 | コンパクトガン | 9.5 |  |  |  |  | 0.3 |  | 0 | [18 empty] | レーザー | x50 |  | 2.5μm
| 2021-06-14 | 須貝 | 東レ | ココット A | G-0053 | 中古 |  | 13 | コンパクトガン | 9.5 |  |  |  |  | 0.3 |  | 0 | [18 empty] | レーザー | x50 |  | 2.5μm
| 2021-06-14 | 須貝 | 東レ | ココット A | B-120 | 中古 |  | 13 | コンパクトガン | 9.5 |  |  |  |  | 0.3 |  | 0 | [18 empty] | レーザー | x50 |  | 2.5μm
| 2021-06-14 | 須貝 | ﾛｰﾑ | ラムダ Type Ⅱ C | A#2000 | 中古 |  | 13 | 幅広ガン | 1*320 | φ2.0 |  | SJ | φ1.2 | 0.1 | 2.4 | 2.4 | 0.095 | 138 | 20 | 0.091 | 0.091 | [13 empty] | レーザー | x50 |  | 2.5μm
| 2021-06-14 | 須貝 | ﾛｰﾑ | ラムダ Type Ⅱ C | A#2000 | 中古 |  | 13 | 幅広ガン | 1*320 | φ2.0 |  | SJ | φ1.2 | 0.2 | 3.75 | 3.484159 | 0.175 | 183 | 24 | 0.18 | 0.17 |  | 0.01343333 | 0.145 | 1.023 | 0.877 |  |  | 20 | 走査 | 20 | 1 | A | 1 | レーザー | x50 |  | 2.5μm |  |  | 停止 | 6 | B | 2 | -
| 2021-06-14 | 高野 | 東芝デバイス＆ストレージ | RB-2 | MMP-400 | 新品 | 7 | 25 | 幅広ガン | 2.5*60 | φ2.5 |  | SJ | φ2.0 | 0.15 | 0.73 | 0.7154 | 0.236 | 240 | 27.8 | 0.143 | 0.159 | [13 empty] | レーザー | x50 |  | 2.5μm
| 2021-06-14 | 高野 | 東芝デバイス＆ストレージ | RB-2 | MMP-400 | 新品 | 7 | 25 | 幅広ガン | 2.5*60 | φ2.5 |  | SJ | φ2.0 | 0.2 | 1.195 | 1.1711 | 0.237 | 240 | 21.9 | 0.19 | 0.183 | [13 empty] | レーザー | x50 |  | 2.5μm
| 2021-06-14 | 高野 | 東芝デバイス＆ストレージ | RB-2 | MMP-400 | 新品 | 7 | 25 | 幅広ガン | 2.5*60 | φ2.5 |  | SJ | φ2.0 | 0.25 | 1.775 | 1.7395 | 0.241 | 240 | 16.2 | 0.236 | 0.204 | [13 empty] | レーザー | x50 |  | 2.5μm
| 2021-06-14 | 高野 | 東芝デバイス＆ストレージ | RB-2 | MMP-400 | 新品 | 7 | 25 | 幅広ガン | 2.5*60 | φ2.5 |  | SJ | φ2.0 | 0.3 | 2.43 | 2.3814 | 0.241 | 240 | 11.5 | 0.282 | 0.214 | [13 empty] | レーザー | x50 |  | 2.5μm
| 2021-06-14 | 高野 | 東芝デバイス＆ストレージ | RB-2 | MMP-400 | 新品 | 7 | 25 | 幅広ガン | 2.5*60 | φ2.5 |  | SJ | φ2.0 | 0.35 | 3.11 | 3.0478 | 0.238 | 240 | 8.3 | 0.326 | 0.219 | [13 empty] | レーザー | x50 |  | 2.5μm
| 2021-06-14 | 高野 | 東芝デバイス＆ストレージ | RB-2 | MMP-400 | 新品 | 7 | 25 | 幅広ガン | 1*90 | φ2.0 |  | SJ | φ1.2 | 0.15 | 0.685 | 0.6713 | 0.141 | 187 | 6.4 | 0.138 | 0.128 | [13 empty] | レーザー | x50 |  | 2.5μm
| 2021-06-14 | 高野 | 東芝デバイス＆ストレージ | RB-2 | MMP-400 | 新品 | 7 | 25 | 幅広ガン | 1*90 | φ2.0 |  | SJ | φ1.2 | 0.2 | 0.86 | 0.8428 | 0.19 | 214 | 7.8 | 0.183 | 0.173 | [13 empty] | レーザー | x50 |  | 2.5μm
| 2021-06-14 | 高野 | 東芝デバイス＆ストレージ | RB-2 | MMP-400 | 新品 | 7 | 25 | 幅広ガン | 1*90 | φ2.0 |  | SJ | φ1.2 | 0.25 | 1.065 | 1.0437 | 0.236 | 237 | 8.3 | 0.23 | 0.22 | [13 empty] | レーザー | x50 |  | 2.5μm
| 2021-06-14 | 高野 | 東芝デバイス＆ストレージ | RB-2 | MMP-400 | 新品 | 7 | 25 | 幅広ガン | 1*90 | φ2.0 |  | SJ | φ1.2 | 0.3 | 1.27 | 1.2446 | 0.278 | 259 | 9 | 0.275 | 0.265 | [13 empty] | レーザー | x50 |  | 2.5μm
| 2021-06-14 | 高野 | 東芝デバイス＆ストレージ | RB-2 | MMP-400 | 新品 | 7 | 25 | 幅広ガン | 2.5*100 | φ2.5 |  | SJ | φ2.0 | 0.2 | 2.41 | 2.3618 | 0.238 | 240 | 24.7 | 0.175 | 0.151 | [13 empty] | レーザー | x50 |  | 2.5μm
| 2021-06-14 | 高野 | 東芝デバイス＆ストレージ | RB-2 | MMP-400 | 新品 | 7 | 25 | 幅広ガン | 2.5*100 | φ2.5 |  | SJ | φ2.0 | 0.3 | 4.005 | 3.9249 | 0.238 | 240 | 17.9 | 0.247 | 0.187 | [13 empty] | レーザー | x50 |  | 2.5μm
| 2021-06-15 | 早川 | ダイジェット工業 | RB-5 | A#800 | 新品 | 8 | 12 | コンパクトガン | 12.5 | φ6 | 有 |  |  | 0.2 | 0.452 | 0.43392 | 0.18 | 210 | 38.1 | 0.199 | 0.181 | ガン斜め入れタイプ | 0.01445 | 0.09498735 | 0.7009303 | 0.5728306 |  |  | 100 | 走査 | 20 | 1 | A | 1 | レーザー | x50 |  | 2.5μm |  |  | 停止 | 6 | C | 2
| 2021-06-15 | 早川 | ダイジェット工業 | RB-5 | A#800 | 新品 | 8 | 12 | コンパクトガン | 12.5 | φ6 | 有 |  |  | 0.3 | 0.95 | 0.912 | 0.18 | 207 | 28.6 | 0.2 | 0.19 | ガン斜め入れタイプ | 0.030025 | 0.1668799 | 1.181315 | 0.9248702 |  |  | 100 | 走査 | 20 | 1 | A | 1 | レーザー | x50 |  | 2.5μm |  |  | 停止 | 6 | C | 2 | -
| 2021-06-15 | 早川 | ダイジェット工業 | RB-5 | A#800 | 新品 | 8 | 12 | コンパクトガン | 12.5 | φ6 | 有 |  |  | 0.4 | 1.32 | 1.2672 | 0.18 | 205 | 24.9 | 0.403 | 0.192 | ガン斜め入れタイプ | 0.046475 | 0.2078302 | 1.440716 | 1.118948 |  |  | 100 | 走査 | 20 | 1 | A | 1 | レーザー | x50 |  | 2.5μm |  |  | 停止 | 6 | C | 2 | -
| 2021-06-15 | 早川 | ダイジェット工業 | RB-5 | A#800 | 新品 | 8 | 12 | コンパクトガン | 12.5 | φ6 | 有 |  |  | 0.1 | 0.072 | 0.06912 | 0.18 | 205 | 49.9 |  |  | ガン斜め入れタイプ・スラリー流量上限値 | [12 empty] | レーザー | x50 |  | 2.5μm
| 2021-06-15 | 早川 | ダイジェット工業 | RB-5 | A#800 | 新品 | 8 | 12 | コンパクトガン | 12.5 | φ6 | 有 |  |  | 0.25 | 0.612 | 0.58752 | 0.18 | 207 | 33.7 |  |  | ガン斜め入れタイプ | [12 empty] | レーザー | x50 |  | 2.5μm
| 2021-06-15 | 庭野 | 鈴秀 | RB-3 | GH0.1-0.2 | 中古 |  | 13 | 幅広ガン | 2.5*90 | φ2.0 | 0.979999542236328 | SJ | φ2.0 | 0.2 | 1.77 | 1.416 | 0.18 | 63 | 22 | 0.183 | 0.16 |  | 0.1267833 | 2.417 | 16.24933 | 11.81867 |  |  | 50 | 走査 | 20 | 1 | B | 1 | レーザー | x50 |  | 2.5μm |  |  | 停止 | 3 | B | 2 | -
| 2021-06-15 | 庭野 | 鈴秀 | RB-3 | GH0.1-0.2 | 中古 |  | 13 | 幅広ガン | 2.5*90 | φ2.0 |  | SJ | φ2.0 | 0.3 | 2.52 | 2.016 | 0.18 | 63 | 18.9 | 0.262 | 0.16 |  | 0.2335974 | 2.935667 | 18.95767 | 14.28067 |  |  | 50 | 走査 | 20 | 1 | B | 1 | レーザー | x50 |  | 2.5μm |  |  | 停止 | 3 | B | 2 | -
| 2021-06-15 | 庭野 | 鈴秀 | RB-3 | GH0.1-0.2 | 中古 |  | 13 | 幅広ガン | 2.5*90 | φ2.0 |  | SJ | φ2.0 | 0.4 | 3.2 | 2.56 | 0.18 | 63 | 17.7 | 0.35 | 0.174 |  | 0.2725842 | 3.308 | 20.968 | 15.66067 |  |  | 50 | 走査 | 20 | 1 | B | 1 | レーザー | x50 |  | 2.5μm |  |  | 停止 | 3 | B | 2 | -
| 2021-06-15 | 庭野 | 鈴秀 | RB-3 | GH0.1-0.2 | 中古 |  | 13 | 幅広ガン | 2.5*90 | φ2.0 |  | SJ | φ2.0 | 0.415 | 3.29 | 2.632 | 0.192 | 64 | 18 | 0.358 | 0.176 | [13 empty] | レーザー | x50 |  | 2.5μm
| 2021-06-15 | 庭野 | 鈴秀 | RB-3 | GH0.1-0.2 | 中古 |  | 13 | 幅広ガン | 2.5*90 | φ2.0 |  | SS | φ2.0 | 0.357 | 3.29 | 2.632 | 0.181 | 61.5 | 18 | 0.297 | 0.173 | [13 empty] | レーザー | x50 |  | 2.5μm
| 2021-06-15 | 庭野 | 鈴秀 | RB-3 | GH0.1-0.2 | 中古 |  | 13 | 幅広ガン | 2.5*90 | φ2.0 |  | SS | φ2.0 | 0.343 | 3.29 | 2.632 | 0.15 | 57 | 18.7 | 0.287 | 0.144 | [13 empty] | レーザー | x50 |  | 2.5μm
| 2021-06-15 | 庭野 | 鈴秀 | RB-3 | GH0.1-0.2 | 中古 |  | 13 | 幅広ガン | 2.5*90 | φ2.0 |  | SS | φ2.0 | 0.357 | 3.29 | 2.632 | 0.181 | 61.5 | 20.2 | 0.297 | 0.173 | [13 empty] | レーザー | x50 |  | 2.5μm
| 2021-06-15 | 庭野 | 鈴秀 | RB-3 | GH0.1-0.2 | 中古 |  | 13 | 幅広ガン | 2.5*90 | φ2.0 |  | SS | φ2.0 | 0.371 | 3.29 | 2.632 | 0.21 | 66 | 22.3 | 0.312 | 0.193 | [13 empty] | レーザー | x50 |  | 2.5μm
| 2021-06-15 | 庭野 | 鈴秀 | RB-3 | GH0.1-0.2 | 中古 |  | 13 | 幅広ガン | 2.5*90 | φ2.0 |  | SS | φ2.0 | 0.45 | 3.96 | 3.168 | 0.18 | 61.5 | 18.1 | [15 empty] | レーザー | x50 |  | 2.5μm
| 2021-06-17 | 須貝 | アサダメッシュ | ラムダ Type Ⅱ A | WA4000SB | 中古 |  | 13 | 幅広ガン | 1*90 | φ2.0 |  | SJ | φ1.2 | 0.15 | 3.55 | 3.053 | 0.13 | 160 | 19 | 0.147 | 0.137 | [7 empty] | 20 | 走査 | 20 | 1 | A | 1 | レーザー | x50 |  | 2.5μm |  |  | 停止 | 6 | B | 2 | -
| 2021-06-17 | 須貝 | アサダメッシュ | ラムダ Type Ⅱ A | WA4000SB | 中古 |  | 13 | 幅広ガン | 1*90 | φ2.0 |  | SJ | φ1.2 | 0.2 | 4.4 | 3.784 | 0.175 | 185 | 23 | 0.194 | 0.184 |  | 0.00785 | 0.078 | 0.62 | 0.479 |  |  | 20 | 走査 | 20 | 1 | A | 1 | レーザー | x50 |  | 2.5μm |  |  | 停止 | 6 | B | 2 | -
| 2021-06-18 | 中島 | AVXジャパン | Jr. A | MM-M80 | 新品 | 5 | 20 | 幅広ガン | 1*90 | Φ1.8 | 0.9399995803833 | 0.9399995803833 | 0.9399995803833 | 0.23 |  | 0 | 0.191 |  |  | 0.202 | 0.186 | [13 empty] | レーザー | x50 |  | 2.5μm
| 2021-06-18 | 中島 | AVXジャパン | Jr. A | MM-M80 | 新品 | 5 | 20 | 幅広ガン | 1*90 | Φ1.8 | 0.9399995803833 | 0.9399995803833 | 0.9399995803833 | 0.2 |  | 0 | 0.165 |  |  | 0.176 | 0.16 | [13 empty] | レーザー | x50 |  | 2.5μm
| 2021-06-18 | 中島 | AVXジャパン | Jr. B | FS-180 | 新品 | 3.5 | 20 | 幅広ガン | 1*90 | Φ1.8 | 1 | 1 | 1 | 0.23 | 1.02 | 1.02 | 0.187 |  |  | 0.2 | 0.184 | [13 empty] | レーザー | x50 |  | 2.5μm
| 2021-06-18 | 中島 | AVXジャパン | Jr. B | FS-180 | 新品 | 3.5 | 20 | 幅広ガン | 1*90 | Φ1.8 | 1 | 1 | 1 | 0.2 | 0.95 | 0.95 | 0.16 |  |  | 0.173 | 0.157 | [13 empty] | レーザー | x50 |  | 2.5μm
| 2021-06-22 | 中島 | マコー | ゼータ | 水 |  |  |  | 幅広ガン | 1*320 | φ2.0 |  | SJ | φ1.2 | 0.252 | 3.58 | 2.0764 | 0.167 | 38 |  | 0.172 | 0.16 | [13 empty] | レーザー | x50 |  | 2.5μm
| 2021-06-23 | 早川 | Lenz Technology | ラムダ Type Ⅱ C | WA#3000 | 新品 | 18 | 13 | 幅広ガン | 1*320 | φ2.0 |  | SJ | φ1.2 | 0.25 | 4.515 | 4.194927 | 0.22 | 200 | 25 | 0.224 | 0.215 |  | 0.01458333 | 0.08 | 0.648 | 0.492 |  |  | 20 | 走査 | 20 | 1 | A | 1 | レーザー | x50 |  | 2.5μm |  |  | 停止 | 6 | B | 2 | -
| 2021-06-23 | 早川 | Lenz Technology | ラムダ Type Ⅱ C | WA#3000 | 新品 | 18 | 13 | 幅広ガン | 1*320 | φ2.0 |  | SJ | φ1.2 | 0.2 | 3.817 | 3.546409 | 0.172 | 178 | 21 | 0.179 | 0.169 |  | 0.009641667 | 0.087 | 0.644 | 0.523 |  |  | 20 | 走査 | 20 | 1 | A | 1 | レーザー | x50 |  | 2.5μm |  |  | 停止 | 6 | B | 2 | -
| 2021-06-23 | 早川 | Lenz Technology | ラムダ Type Ⅱ C | WA#3000 | 新品 | 18 | 13 | 幅広ガン | 1*320 | φ2.0 |  | SJ | φ1.2 | 0.15 | 3.121 | 2.899749 | 0.126 | 155 | 18 | 0.134 | 0.123 |  | 0.0052 | 0.099 | 0.699 | 0.562 |  |  | 20 | 走査 | 20 | 1 | A | 1 | レーザー | x50 |  | 2.5μm |  |  | 停止 | 6 | B | 2 | -
| 2021-06-23 | 葉 | 株式会社イオックス | ラムダ Type Ⅱ A | WA4000SB | 中古 |  | 13 | 幅広ガン | 1*320 | φ2.0 | 0.979999542236328 | SJ | φ1.2 | 0.2 | 4.467 | 3.84162 | 0.176 | 183 | 22 | 0.194 | 0.185 |  | 0.00815 | 0.074 | 0.539 | 0.448
| 2021-06-23 | 葉 | 株式会社イオックス | ラムダ Type Ⅱ A | WA4000SB | 中古 |  | 13 | 幅広ガン | 1*320 | φ2.0 | 0.979999542236328 | SJ | φ1.2 | 0.1 | 2.843 | 2.44498 | 0.083 | 130 | 14 | 0.099 | 0.089
| 2021-06-23 | 葉 | 株式会社イオックス | ラムダ Type Ⅱ A | WA4000SB | 中古 |  | 13 | 幅広ガン | 1*320 | φ2.0 | 0.979999542236328 | SJ | φ1.2 | 0.12 | 3.45 | 2.967 | 0.099 | 140 | 15 | 0.116 | 0.105
| 2021-06-23 | 葉 | 株式会社イオックス | ラムダ Type Ⅱ A | WA4000SB | 中古 |  | 13 | 幅広ガン | 1*320 | φ2.0 | 0.979999542236328 | SJ | φ1.2 | 0.15 | 3.104 | 2.66944 | 0.13 | 159 | 19 | 0.145 | 0.135
| 2021-06-24 | 高野 | 東芝ﾃﾞﾊﾞｲｽ＆ｽﾄﾚｰｼﾞ | RB-2 | MMP-400 | 新品 | 7 | 25 | 幅広ガン | 1*90 | φ2.0 |  | SJ | φ1.2 | 0.25 | 1.1 | 1.078 | 0.233 | 237 | 8.3 | 0.23 | 0.22
| 2021-06-24 | 高野 | 東芝ﾃﾞﾊﾞｲｽ＆ｽﾄﾚｰｼﾞ | RB-2 | MMP-400 | 新品 | 7 | 25 | 幅広ガン | 1*90 | φ2.0 |  | SJ | φ1.2 | 0.3 | 1.348 | 1.32104 | 0.282 | 259 | 8.3 | 0.278 | 0.268
| 2021-06-24 | 高野 | 東芝ﾃﾞﾊﾞｲｽ＆ｽﾄﾚｰｼﾞ | RB-2 | MMP-400 | 新品 | 7 | 25 | 幅広ガン | 1*90 | φ2.0 |  | SJ | φ1.2 | 0.15 | 0.808 | 0.79184 | 0.123 | 177 | 5 | 0.13 | 0.105
| 2021-06-24 | 高野 | 東芝ﾃﾞﾊﾞｲｽ＆ｽﾄﾚｰｼﾞ | RB-2 | MMP-400 | 新品 | 7 | 25 | 幅広ガン | 1*90 | φ2.0 |  | SJ | φ1.2 | 0.2 | 0.98 | 0.9604 | 0.172 | 208 | 6.2 | 0.18 | 0.155
| 2021-06-24 | 高野 | 東芝ﾃﾞﾊﾞｲｽ＆ｽﾄﾚｰｼﾞ | RB-2 | MMP-400 | 新品 | 7 | 25 | 幅広ガン | 1*90 | φ2.0 |  | SJ | φ1.2 | 0.25 | 1.16 | 1.1368 | 0.221 | 230 | 7 | 0.23 | 0.205
| 2021-06-24 | 高野 | 東芝ﾃﾞﾊﾞｲｽ＆ｽﾄﾚｰｼﾞ | RB-2 | MMP-400 | 新品 | 7 | 25 | 幅広ガン | 1*90 | φ2.0 |  | SJ | φ1.2 | 0.3 | 1.428 | 1.39944 | 0.26 | 251 | 7.4 | 0.275 | 0.25
| 2021-06-24 | 高野 | 東芝ﾃﾞﾊﾞｲｽ＆ｽﾄﾚｰｼﾞ | RB-2 | MMP-400 | 新品 | 7 | 25 | 幅広ガン | 100×2.5 | φ2.5 |  | SJ | φ2.0 | 0.2 | 2.47 | 2.4206 | 0.238 | 240 | 24.6 | 0.173 | 0.147
| 2021-06-24 | 高野 | 東芝ﾃﾞﾊﾞｲｽ＆ｽﾄﾚｰｼﾞ | RB-2 | MMP-400 | 新品 | 7 | 25 | 幅広ガン | 100×2.5 | φ2.5 |  | SJ | φ2.0 | 0.25 | 3.23 | 3.1654 | 0.238 | 240 | 21.3 | 0.211 | 0.165
| 2021-06-24 | 高野 | 東芝ﾃﾞﾊﾞｲｽ＆ｽﾄﾚｰｼﾞ | RB-2 | MMP-400 | 新品 | 7 | 25 | 幅広ガン | 100×2.5 | φ2.5 |  | SJ | φ2.0 | 0.3 | 4.055 | 3.9739 | 0.238 | 240 | 18 | 0.247 | 0.184
| 2021-06-24 | 高野 | 東芝ﾃﾞﾊﾞｲｽ＆ｽﾄﾚｰｼﾞ | RB-2 | MMP-400 | 新品 | 7 | 25 | 幅広ガン | 100×2.5 | φ2.5 |  | SJ | φ2.0 | 0.35 | 4.685 | 4.5913 | 0.238 | 240 | 15.5 | 0.279 | 0.196
| 2021-06-24 | 高野 | 東芝ﾃﾞﾊﾞｲｽ＆ｽﾄﾚｰｼﾞ | RB-2 | MMP-400 | 新品 | 7 | 25 | 幅広ガン | 100×2.5 | φ2.5 |  | SJ | φ2.0 | 0.2 | 2.645 | 2.5921 | 0.2 | 222 | 20.6 | 0.169 | 0.133
| 2021-06-24 | 高野 | 東芝ﾃﾞﾊﾞｲｽ＆ｽﾄﾚｰｼﾞ | RB-2 | MMP-400 | 新品 | 7 | 25 | 幅広ガン | 100×2.5 | φ2.5 |  | SJ | φ2.0 | 0.3 | 4.26 | 4.1748 | 0.2 | 222 | 14.2 | 0.241 | 0.165
| 2021-06-24 | 高野 | 東芝ﾃﾞﾊﾞｲｽ＆ｽﾄﾚｰｼﾞ | RB-2 | MMP-400 | 新品 | 7 | 25 | 幅広ガン | 100×2.5 | φ2.5 |  | SJ | φ2.0 | 0.35 | 4.95 | 4.851 | 0.2 | 222 | 11.7 | 0.269 | 0.169
| 2021-06-24 | 高野 | 東芝ﾃﾞﾊﾞｲｽ＆ｽﾄﾚｰｼﾞ | mini PFE 100 | MMP-400 | 新品 | 10.5 | 25 | 幅広ガン | 1*90 | φ2.0 |  | SJ | φ1.2 | 0.3 | 3.433 | 2.81506 | 0.248 | 66.5 |  | 0.268 | 0.243 | 間違ってエアブローON状態で計測、ポンプ圧上限のため内圧差0.025MPa
| 2021-06-25 | 庭野 | 日本メクトロン | ラムダ Type Ⅱ C | A#2000 | 新品 |  | 11 | 幅広ガン | 320*1.0 | φ2.0 |  | SJ | φ1.2 | 0.2 | 3.85 | 3.469652 | 0.174 | 182 | 23 | 0.18 | 0.17 |  | 0.01528333 | 0.1698587 | 1.458793 | 1.179152 |  |  | 20 | 走査 | 20 | 1 | A | 1 | レーザー | x50 |  | 2.5μm |  |  | 停止 | 6 | B | 2 | -
| 2021-06-29 | 高野 | 高島産業 | Jr. Type Ⅱ | A#320 | 新品 | 10 | 13 | 幅広ガン | 1*160 | φ2.0 |  | SJ | φ1.2 | 0.1 | 1.04 | 0.9256 | 0.082 | 38 |  | 0.075 | 0.075
| 2021-06-29 | 高野 | 高島産業 | Jr. Type Ⅱ | A#320 | 新品 | 10 | 13 | 幅広ガン | 1*160 | φ2.0 |  | SJ | φ1.2 | 0.2 | 1.9 | 1.691 | 0.176 | 54 |  | 0.17 | 0.16
| 2021-06-29 | 庭野 | セーレン | ゼータ | A#320 | 新品 | 15 | 12.5 | 幅広ガン | 1*320 | φ2.0 |  | SJ | φ1.2 | 0.2 | 3.22 | #VALUE! | 0.178 | 36.5 |  | 0.177 | 0.167 |  | 0.05816667 | [5 empty] | 20 | 走査 | 20 | 1 | B | 1 | 触針 | - | 0.8mm | 2.5μm | 5 | 0.25mm/s | 停止 | 3 | B | 2 | -
| 2021-06-29 | 庭野 | セーレン | ラムダ Type Ⅱ B | A#800 | 中古 |  | 10.3 | 幅広ガン | 1*320 | φ2.0 |  | SJ | φ1.2 | 0.2 | 3.7 | #VALUE! | 0.163 | 175 | 22 | 0.176 | 0.166 |  | 0.02143333 | 0.263 | 1.888 | 1.486 |  |  | 20 | 走査 | 20 | 1 | A | 1 | レーザー | x50 |  | 2.5μm |  |  | 停止 | 6 | B | 2 | -
| 2021-06-29 | 庭野 | セーレン | ラムダ Type Ⅱ C | A#2000 | 中古 |  | 10.5 | 幅広ガン | 1*320 | φ2.0 |  | SJ | φ1.2 | 0.2 | 3.8 | #VALUE! | 0.17 | 180 | 23 | 0.18 | 0.168 |  | 0.014075 | 0.142 | 0.981 | 0.825 |  |  | 20 | 走査 | 20 | 1 | A | 1 | レーザー | x50 |  | 2.5μm |  |  | 停止 | 6 | B | 2 | -
| 2021-06-29 | 庭野 | セーレン | ラムダ Type Ⅱ A | WA4000SB | 中古 |  | 11.3 | 幅広ガン | 1*320 | φ2.0 |  | SJ | φ1.2 | 0.2 | 4.3 | #VALUE! | 0.178 | 185 | 23 | 0.195 | 0.185 |  | 0.007816667 | 0.083 | 0.606 | 0.502 |  |  | 20 | 走査 | 20 | 1 | A | 1 | レーザー | x50 |  | 2.5μm |  |  | 停止 | 6 | B | 2 | -
| 2021-06-29 | 庭野 | セーレン | ゼータ | A#320 | 新品 |  |  | 幅広ガン | 1*320 | φ2.0 |  | SJ | φ1.2 | 0.1 | 2.12 | #VALUE! | 0.085 | 25.7 |  | 0.09 | 0.08
| 2021-06-29 | 庭野 | セーレン | ラムダ Type Ⅱ B | A#800 | 中古 |  | 10.3 | 幅広ガン | 1*320 | φ2.0 |  | SJ | φ1.2 | 0.1 | 2.5 | #VALUE! | 0.07 | 117 | 13 | 0.084 | 0.074
| 2021-06-29 | 庭野 | セーレン | ラムダ Type Ⅱ C | A#2000 | 中古 |  | 10.5 | 幅広ガン | 1*320 | φ2.0 |  | SJ | φ1.2 | 0.1 | 2.54 | #VALUE! | 0.078 | 127 | 14 | 0.09 | 0.08
| 2021-06-29 | 庭野 | セーレン | ラムダ Type Ⅱ A | WA4000SB | 中古 |  | 11.3 | 幅広ガン | 1*320 | φ2.0 |  | SJ | φ1.2 | 0.1 | 2.75 | #VALUE! | 0.09 | 127 | 14 | 0.095 | 0.085
| test | [15 empty] | 0
| 2021-06-30 | 庭野 | TDK | ラムダ Type Ⅱ A | WA4000SB | 中古 |  | 11.7 | 幅広ガン | 1*320 | φ2.0 |  | SJ | φ1.2 | 0.2 | 4.23 | 3.6378 | 0.175 | 184 | 23 | 0.193 | 0.183 |  | 0.007691667 | 0.081 | 0.59 | 0.492 |  |  | 20 | 走査 | 20 | 1 | A | 1 | レーザー | x50 | - | 2.5μm | - | - | 停止 | 6 | B | 2 | -
| 2021-06-30 | 庭野 | TDK | ラムダ Type Ⅱ A | WA4000SB | 中古 |  | 11.7 | 幅広ガン | 1*320 | φ2.0 |  | SJ | φ1.2 | 0.25 | 5.04 | 4.3344 | 0.223 | 203 | 27 | 0.241 | 0.231
| 2021-06-30 | 中島 | がまかつ | RB-3 | A#800 | 新品 | 10 | 12 | コンパクトガン | 12.5L | φ8 |  |  |  | 0.2 | 0.82 | 0.656 | 0.184 | 54.5 | 26.7 | 0.193 | 0.18 |  | 0.02035833 | 0.1056667 | 0.6933333 | 0.4803333 |  |  | 100 | 走査 | 20 | 1 | A | 1 | 触針 | - | 0.25mm | 2.5μm | 5 | 0.25mm/s | 停止 | 6 | C | 2 | -
| 2021-06-30 | 中島 | がまかつ | RB-3 | A#800 | 新品 | 10 | 12 | コンパクトガン | 12.5L | φ8 |  |  |  | 0.3 | 1.69 | 1.352 | 0.182 | 53.5 | 16.9 | 0.288 | 0.186 |  | 0.068275 | 0.2493333 | 1.577667 | 1.165333 |  |  | 100 | 走査 | 20 | 1 | A | 1 | 触針 | - | 0.25mm | 2.5μm | 5 | 0.25mm/s | 停止 | 6 | C | 2 | -
| 2021-06-30 | 中島 | がまかつ | RB-3 | A#800 | 新品 | 10 | 12 | コンパクトガン | 12.5L | φ8 |  |  |  | 0.4 | 2.22 | 1.776 | 0.183 | 53 | 12.8 | 0.385 | 0.186 |  | 0.1365583 | 0.3466667 | 2.007 | 1.392 |  |  | 100 | 走査 | 20 | 1 | A | 1 | 触針 | - | 0.25mm | 2.5μm | 5 | 0.25mm/s | 停止 | 6 | C | 2 | -
| 2021-07-01 | 中島 | デンカ | RB-3 | SA#120 | 新品 |  | 13 | 幅広ガン | 2*160 | φ2.0 |  | SS |  | 0.15 | 1.89 | 1.512 | 0.152 | 57.5 | 32.4 | 0.144 | 0.132 |  | 0.03038333 | 1.123333 | 7.924667 | 6.385667 |  |  | 20 | 走査 | 20 | 1 | B | 1 | 触針 | - | 0.8mm | 2.5μm | 5 | 0.25mm/s | 停止 | 3 | B | 2 | -
| 2021-07-01 | 中島 | デンカ | RB-3 | SA#120 | 新品 |  | 13 | 幅広ガン | 2*160 | φ2.0 |  | SS |  | 0.2 | 2.85 | 2.28 | 0.15 | 56 | 27.911 | 0.18 | 0.14 |  | 0.08028333 | 1.605667 | 10.559 | 8.489333 |  |  | 20 | 走査 | 20 | 1 | B | 1 | 触針 | - | 0.8mm | 2.5μm | 5 | 0.25mm/s | 停止 | 3 | B | 2 | -
| 2021-07-01 | 中島 | デンカ | RB-3 | SA#120 | 新品 |  | 13 | 幅広ガン | 2*160 | φ2.0 |  | SS |  | 0.25 | 3.79 | 3.032 | 0.15 | 55.5 | 21.482 | 0.22 | 0.143 |  | 0.1439667 | 2.037333 | 13.048 | 10.582 |  |  | 20 | 走査 | 20 | 1 | B | 1 | 触針 | - | 0.8mm | 2.5μm | 5 | 0.25mm/s | 停止 | 3 | B | 2 | -
| 2021-07-05 | 中島 | ユー・アンド・エイ | ラムダ Type Ⅱ C | A#2000 | 中古 |  | 10 | 幅広ガン | 1*320 | φ2.0 |  | SJ | φ1.2 | 0.2 | 3.762 | 3.495308 | 0.173 | 183 | 24 | 0.179 | 0.168 |  | 0.01233333 | 0.19 | 1.442 | 0.969 |  |  | 20 | 走査 | 20 | 1 | A | 1 | - | 20倍 | 0.25mm | 2.5μm | 5 | 0.25mm/s | 停止 | 6 | B | 2 | -
| 2021-07-05 | 中島 | ユー・アンド・エイ | ラムダ Type Ⅱ B | A#800 | 中古 |  | 11 | 幅広ガン | 1*320 | φ2.0 |  | SJ | φ1.2 | 0.2 | 3.824 | 3.53812 | 0.158 | 175 | 22 | 0.172 | 0.161 |  | 0.01866667 | 0.282 | 2.133 | 1.439 |  |  | 20 | 走査 | 20 | 1 | A | 1 | - | 20倍 | 0.25mm | 2.5μm | 5 | 0.25mm/s | 停止 | 6 | B | 2 | -
| 2021-07-05 | 中島 | ユー・アンド・エイ | Jr. A | AX-3-15 | 新品 |  | 11 | 幅広ガン | 1*90 | φ2.0 |  | SJ | φ1.2 | 0.15 |  | 0 | 0.117 | 43 |  | 0.127 | 0.115 |  | 0.003908333 | 0.272 | 2.488 | 1.64 |  |  | 20 | 走査 | 20 | 1 | A | 1 | - | 20倍 | 0.25mm | 2.5μm | 5 | 0.25mm/s | 停止 | 6 | B | 2 | -
| 2021-07-05 | 中島 | ユー・アンド・エイ | Jr. A | AX-3-15 | 新品 |  | 11 | 幅広ガン | 1*90 | φ2.0 |  | SJ | φ1.2 | 0.2 |  | 0 | 0.166 | 51 |  | 0.173 | 0.163 |  | 0.007 | 0.314 | 2.915 | 1.808 |  |  | 20 | 走査 | 20 | 1 | A | 1 | - | 20倍 | 0.25mm | 2.5μm | 5 | 0.25mm/s | 停止 | 6 | B | 2 | -
| 2021-07-05 | 中島 | ユー・アンド・エイ | Jr. A | AX-3-15 | 新品 |  | 11 | 幅広ガン | 1*90 | φ2.0 |  | SJ | φ1.2 | 0.25 |  | 0 | 0.207 | 57 |  | 0.214 | 0.205 |  | 0.01041667 | 0.318 | 2.715 | 1.758 |  |  | 20 | 走査 | 20 | 1 | A | 1 | - | 20倍 | 0.25mm | 2.5μm | 5 | 0.25mm/s | 停止 | 6 | B | 2 | -
| 2021-07-07 | 高野 | 大高精工 | RB-2 | B-120 | 混合 | 3.5 | 13 | 幅広ガン | 2*180 | φ2.0 |  | SS | 2mm | 0.2 | 2.495 | 2.4451 | 0.15 | 205 | 36.2 | 0.172 | 0.122
| 2021-07-07 | 高野 | 大高精工 | RB-2 | AX-50 | 新品 | 9 | 13 | 幅広ガン | 2*180 | φ2.0 |  | SS | 2mm | 0.2 | 2.515 | 2.4647 | 0.15 | 198 | 36.6 | 0.171 | 0.12
| 2021-07-08 | 高野 | 日本電子工業 | ゼータ | A#320 | 中古 |  | 11 | 幅広ガン | 1*320 | φ2.0 | 0.929108619689941 | SJ | φ1.2 | 0.2 | 3.14 | 3.202121 | 0.177 | 37 |  | 0.177 | 0.167 |  | 0.05666667 | 0.6476667 | 4.034333 | 4.961667 |  |  | 20 | 走査 | 20 | 1 | B | 1 | 触針 | - | 0.8mm | 2.5μm | 5 | 0.25mm/s | 停止 | 3 | B | 2 | -
| 2021-07-08 | 高野 | 日本電子工業 | ラムダ Type Ⅱ B | A#800 | 混合 |  | 13 | 幅広ガン | 1*320 | φ2.0 | 0.859999656677246 | SJ | φ1.2 | 0.2 | 3.761 | 3.47983 | 0.159 | 170 | 21 | 0.172 | 0.161 |  | 0.02223333 | 0.273 | 2.155 | 1.67 |  |  | 20 | 走査 | 20 | 1 | A | 1 | レーザー | x50 | - | 2.5μm | - | - | 停止 | 6 | B | 2 | -
| 2021-07-13 | 高野 | 日本軽金属 | RB-2 | B-120 | 中古 |  | 15 | 幅広ガン | 2.5*60 | φ2.5 |  | SJ | φ2.0 | 0.2 | 1.315 | 1.2887 | 0.2 | 228 | 14.2 | 0.191 | 0.17 |  | 0.1216 | 1.12 | 5.97 | 4.02 |  |  | 50 | 走査 | 20 | 1 | B | 1 | 触針 | - | 0.8mm | 2.5μm | 5 | 0.25mm/s | 停止 | 3 | B | 2 | エア圧0.20MPa時は、ポンプ圧0.20MPa
| 2021-07-13 | 高野 | 日本軽金属 | RB-2 | B-120 | 中古 |  | 15 | 幅広ガン | 2.5*60 | φ2.5 |  | SJ | φ2.0 | 0.25 | 1.695 | 1.6611 | 0.24 | 247 | 14.6 | 0.238 | 0.206
| 2021-07-13 | 高野 | 日本軽金属 | RB-2 | B-120 | 中古 |  | 15 | 幅広ガン | 2.5*60 | φ2.5 |  | SJ | φ2.0 | 0.3 | 2.395 | 2.3471 | 0.24 | 247 | 10.4 | 0.283 | 0.222 |  | 0.3345 | 1.85 | 9.54 | 6.22 |  |  | 50 | 走査 | 20 | 1 | B | 1 | 触針 | - | 0.8mm | 2.5μm | 5 | 0.25mm/s | 停止 | 3 | B | 2 | エア圧0.20MPa時は、ポンプ圧0.20MPa
| 2021-07-13 | 高野 | 日本軽金属 | RB-2 | B-120 | 中古 |  | 15 | 幅広ガン | 2.5*60 | φ2.5 |  | SJ | φ2.0 | 0.35 | 3.015 | 2.9547 | 0.24 | 247 | 7.9 | 0.322 | 0.222
| 2021-07-13 | 高野 | 日本軽金属 | RB-2 | B-120 | 中古 |  | 15 | 幅広ガン | 2.5*60 | φ2.5 |  | SJ | φ2.0 | 0.4 | 3.64 | 3.5672 | 0.24 | 246 | 6.8 | 0.365 | 0.221 |  | 0.5705 | 2.49 | 12.14 | 8.42 |  |  | 50 | 走査 | 20 | 1 | B | 1 | 触針 | - | 0.8mm | 2.5μm | 5 | 0.25mm/s | 停止 | 3 | B | 2 | エア圧0.20MPa時は、ポンプ圧0.20MPa
| 2021-07-14 | 巴図 | シンワ測定 | MSB-Ⅵ | B-205 | 新品 |  | 12 | 幅広ガン | 1*320 | φ2.0 |  | SJ | φ1.2 | 0.15 | 2.9 | 2.581 | 0.12 | 34.2 | 15.1 | 0.132 | 0.12 |  | 0.0162 | 0.56 | 3.49 | 2.31 |  |  | 20 | 走査 | 20 | 1 | B | 1 | 触針 | - | 0.8mm | 2.5μm | 5 | 0.25mm/s | 停止 | 3 | B | 2 | -
| 2021-07-14 | 巴図 | シンワ測定 | MSB-Ⅵ | B-205 | 新品 |  | 12 | 幅広ガン | 1*320 | φ2.0 |  | SJ | φ1.2 | 0.2 | 3.4 | 3.026 | 0.17 | 40.2 | 19.2 | 0.18 | 0.17 |  | 0.033 | 0.63 | 3.73 | 2.54 |  |  | 20 | 走査 | 20 | 1 | B | 1 | 触針 | - | 0.8mm | 2.5μm | 5 | 0.25mm/s | 停止 | 3 | B | 2 | -
| 2021-07-14 | 巴図 | シンワ測定 | MSB-Ⅵ | B-205 | 新品 |  | 12 | 幅広ガン | 1*320 | φ2.0 |  | SJ | φ1.2 | 0.25 | 3.96 | 3.5244 | 0.227 | 46.3 | 25.1 | 0.23 | 0.22 |  | 0.0475 | 0.71 | 4.33 | 2.96 |  |  | 20 | 走査 | 20 | 1 | B | 1 | 触針 | - | 0.8mm | 2.5μm | 5 | 0.25mm/s | 停止 | 3 | B | 2 | -
| 2021-07-15 | 庭野 | 谷テック | Jr. Type Ⅱ | A#320 | 新品 | 9 | 13 | 幅広ガン | 1*160 | φ2.0 |  | SJ | φ1.2 | 0.15 | 1.36 | 1.2104 | 0.11 | 45 |  | 0.12 | 0.11 |  | 0.0324 | 0.76 | 4.72 | 3.46 |  |  | 20 | 走査 | 20 | 1 | B | 1 | 触針 | - | 0.8mm | 2.5μm | 5 | 0.25mm/s | 停止 | 3 | B | 2 | -
| 2021-07-15 | 庭野 | 谷テック | Jr. Type Ⅱ | A#320 | 新品 | 9 | 13 | 幅広ガン | 1*160 | φ2.0 |  | SJ | φ1.2 | 0.2 | 1.63 | 1.4507 | 0.16 | 54 |  | 0.171 | 0.161 |  | 0.0466 | 0.84 | 5.28 | 3.58 |  |  | 20 | 走査 | 20 | 1 | B | 1 | 触針 | - | 0.8mm | 2.5μm | 5 | 0.25mm/s | 停止 | 3 | B | 2 | -
| 2021-07-15 | 庭野 | 谷テック | Jr. Type Ⅱ | A#320 | 新品 | 9 | 13 | 幅広ガン | 1*160 | φ2.0 |  | SJ | φ1.2 | 0.25 | 1.95 | 1.7355 | 0.21 | 60 |  | 0.222 | 0.212 |  | 0.0788 | 1.09 | 6.28 | 4.38 |  |  | 20 | 走査 | 20 | 1 | B | 1 | 触針 | - | 0.8mm | 2.5μm | 5 | 0.25mm/s | 停止 | 3 | B | 2 | -
| 2021-07-15 | 高野 | YANTAI ZHENGHAI MAGNETIC MATERIAL | RB-2 | B-120 | 中古 |  | 15 | ミニベロガン | 6＊12 | φ3.5*2 |  |  |  | 0.2 | 0.335 | 0.3283 | 0.15 | 199 | 11.3 |  |  |  | 0.007 | 0.56 | 3.18 | 2.18 |  |  | 20 | 走査 | 20 | 1 | B | 1 | 触針 | - | 0.8mm | 2.5μm | 5 | 0.25mm/s | 停止 | 3 | B | 2 | ノズル短手方向に走査処理
| 2021-07-15 | 高野 | YANTAI ZHENGHAI MAGNETIC MATERIAL | RB-2 | B-120 | 中古 |  | 15 | ミニベロガン | 6＊12 | φ3.5*2 |  |  |  | 0.25 | 0.45 | 0.441 | 0.15 | 199 | 9.7
| 2021-07-15 | 高野 | YANTAI ZHENGHAI MAGNETIC MATERIAL | RB-2 | B-120 | 中古 |  | 15 | ミニベロガン | 6＊12 | φ3.5*2 |  |  |  | 0.3 | 0.565 | 0.5537 | 0.15 | 199 | 7.8 |  |  |  | 0.033 | 1.03 | 5.54 | 3.96 |  |  | 20 | 走査 | 20 | 1 | B | 1 | 触針 | - | 0.8mm | 2.5μm | 5 | 0.25mm/s | 停止 | 3 | B | 2 | ノズル短手方向に走査処理
| 2021-07-15 | 高野 | YANTAI ZHENGHAI MAGNETIC MATERIAL | RB-2 | B-120 | 中古 |  | 15 | ミニベロガン | 6＊12 | φ3.5*2 |  |  |  | 0.35 | 0.665 | 0.6517 | 0.15 | 199 | 7
| 2021-07-15 | 高野 | YANTAI ZHENGHAI MAGNETIC MATERIAL | RB-2 | B-120 | 中古 |  | 15 | ミニベロガン | 6＊12 | φ3.5*2 |  |  |  | 0.4 | 0.775 | 0.7595 | 0.15 | 198 | 6.5 |  |  |  | 0.062 | 1.22 | 5.99 | 4.12 |  |  | 20 | 走査 | 20 | 1 | B | 1 | 触針 | - | 0.8mm | 2.5μm | 5 | 0.25mm/s | 停止 | 3 | B | 2 | ノズル短手方向に走査処理
| 2021-07-19 | 中島 | サカイコンポジット | ラムダ Type Ⅱ C | A#2000 | 中古 |  | 11.5 | 幅広ガン | 1*320 | φ2.0 |  | SJ | φ1.2 | 0.2 | 3.789 | 3.520394 | 0.174 | 183 | 23 | 0.18 | 0.169 |  | 0.0137 | 0.124 | 0.895 | 0.74 |  |  | 20 | 走査 | 20 | 1 | A | 1 | レーザー | x50 | - | 2.5μm | - | - | 停止 | 6 | B | 2 | -
| 2021-07-19 | 中島 | サカイコンポジット | ラムダ Type Ⅱ B | WA#4000 | 中古 |  | 12 | 幅広ガン | 1*320 | φ2.0 |  | SJ | φ1.2 | 0.2 | 3.788 | 3.504811 | 0.161 | 173 | 22 | 0.176 | 0.166 |  | 0.024925 | 0.232 | 1.644 | 1.313 |  |  | 20 | 走査 | 20 | 1 | A | 1 | レーザー | x50 | - | 2.5μm | - | - | 停止 | 6 | B | 2 | -
| 2021-07-20 | 巴図 | Lens Technology | RB-4 | WA#2500 | 新品 |  | 13 | 幅広ガン | 1.5*90 | φ2.0 |  | SJ | φ1.8 | 0.12 | 0.568 | 0.67592 | 0.089 | 140 |  | 0.105 | 0.087
| 2021-07-20 | 巴図 | Lens Technology | RB-4 | WA#2500 | 新品 |  | 13 | 幅広ガン | 1.5*90 | φ2.0 |  | SJ | φ1.8 | 0.16 | 0.828 | 0.98532 | 0.143 | 174 |  | 0.144 | 0.136
| 2021-07-20 | 巴図 | Lens Technology | RB-4 | WA#2500 | 新品 |  | 13 | 幅広ガン | 1.5*90 | φ2.0 |  | SJ | φ1.8 | 0.15 | 0.803 | 0.95557 | 0.132 | 167 |  | 0.134 | 0.126 |  | 0.0075 | 0.084 | 0.64 | 0.522 |  |  | 20 | 走査 | 20 | 1 | A | 1 | レーザー | x50 | - | 2.5μm | - | - | 停止 | 6 | B | 2 | -
| 2021-07-20 | 巴図 | Lens Technology | RB-4 | WA#2500 | 新品 |  | 13 | 幅広ガン | 1.5*90 | φ2.0 |  | SJ | φ1.8 | 0.2 | 0.998 | 1.18762 | 0.184 | 194 |  | 0.181 | 0.173 |  | 0.0128 | 0.089 | 0.655 | 0.554 |  |  | 20 | 走査 | 20 | 1 | A | 1 | レーザー | x50 | - | 2.5μm | - | - | 停止 | 6 | B | 2 | -
| 2021-07-20 | 巴図 | Lens Technology | RB-4 | WA#2500 | 新品 |  | 13 | 幅広ガン | 1.5*90 | φ2.0 |  | SJ | φ1.8 | 0.25 | 1.161 | 1.38159 | 0.23 | 216 |  | 0.225 | 0.217 |  | 0.0176 | 0.099 | 0.716 | 0.597 |  |  | 20 | 走査 | 20 | 1 | A | 1 | レーザー | x50 | - | 2.5μm | - | - | 停止 | 6 | B | 2 | -
| 2021-07-20 | 庭野 | DGﾃｸﾉﾛｼﾞｰｽﾞ | RB-5 | A#320 | 新品 | 9 | 13 | 幅広ガン | 1*90 | φ2.0 |  | SJ | φ1.2 | 0.15 | 0.086 | 0.08256 | 0.136 | 182 | 4 | 0.135 | 0.125 |  | 0.0313 | 0.6066667 | 4.49 | 3.546667 |  |  | 20 | 走査 | 20 | 1 | B | 1 | 触針 | - | 0.8mm | 2.5μm | 5 | 0.25mm/s | 停止 | 3 | B | 2 | ※削れ量正確でないな脳性あり（TP上で投射開始してしまった可能性あり 通常は投射待機時間経過後→TP真上に移動）
| 2021-07-20 | 庭野 | DGﾃｸﾉﾛｼﾞｰｽﾞ | RB-5 | A#320 | 新品 | 9 | 13 | 幅広ガン | 1*90 | φ2.0 |  | SJ | φ1.2 | 0.2 | 1.04 | 0.9984 | 0.16 | 195 | 5 | 0.187 | 0.17 |  | 0.07205 | 0.65 | 4.94 | 4.013333 |  |  | 20 | 走査 | 20 | 1 | B | 1 | 触針 | - | 0.8mm | 2.5μm | 5 | 0.25mm/s | 停止 | 3 | B | 2 | ※削れ量正確でないな脳性あり（TP上で投射開始してしまった可能性あり 通常は投射待機時間経過後→TP真上に移動）
| 2021-07-20 | 庭野 | DGﾃｸﾉﾛｼﾞｰｽﾞ | RB-5 | A#320 | 新品 | 9 | 13 | 幅広ガン | 1*90 | φ2.0 |  | SJ | φ1.2 | 0.25 | 1.26 | 1.2096 | 0.21 | 220 | 6.6 | 0.236 | 0.225 |  | 0.1010167 | 0.71 | 5.293333 | 4.42 |  |  | 20 | 走査 | 20 | 1 | B | 1 | 触針 | - | 0.8mm | 2.5μm | 5 | 0.25mm/s | 停止 | 3 | B | 2 | ※削れ量正確でないな脳性あり（TP上で投射開始してしまった可能性あり 通常は投射待機時間経過後→TP真上に移動）
| 2021-07-20 | 庭野 | DGﾃｸﾉﾛｼﾞｰｽﾞ | RB-5 | SA#220 | 新品 | 9 | 13 | 幅広ガン | 2*90 | φ2.0 |  | SJ | φ2.0 | 0.15 | 0.94 | 0.9024 | 0.15 | 200 | 23.5 | 0.135 | 0.142 |  | 0.02883333 | 0.7466667 | 6.143333 | 4.6 |  |  | 20 | 走査 | 20 | 1 | B | 1 | 触針 | - | 0.8mm | 2.5μm | 5 | 0.25mm/s | 停止 | 3 | B | 2 | -
| 2021-07-20 | 庭野 | DGﾃｸﾉﾛｼﾞｰｽﾞ | RB-5 | SA#220 | 新品 | 9 | 13 | 幅広ガン | 2*90 | φ2.0 |  | SJ | φ2.0 | 0.2 | 1.31 | 1.2576 | 0.15 | 200 | 18.8 | 0.18 | 0.151 |  | 0.07015 | 0.87 | 6.423333 | 5.06 |  |  | 20 | 走査 | 20 | 1 | B | 1 | 触針 | - | 0.8mm | 2.5μm | 5 | 0.25mm/s | 停止 | 3 | B | 2 | -
| 2021-07-20 | 庭野 | DGﾃｸﾉﾛｼﾞｰｽﾞ | RB-5 | SA#220 | 新品 | 9 | 13 | 幅広ガン | 2*90 | φ2.0 |  | SJ | φ2.0 | 0.25 | 1.67 | 1.6032 | 0.15 | 200 | 15.7 | 0.223 | 0.158 |  | 0.1096833 | 0.9266667 | 7.366667 | 5.69 |  |  | 20 | 走査 | 20 | 1 | B | 1 | 触針 | - | 0.8mm | 2.5μm | 5 | 0.25mm/s | 停止 | 3 | B | 2 | -
| 2021-07-26 | 巴図 | NSKステアリングシステムズ | RB-6 | TZ-B90 | 中古 |  | 10 | 幅広ガン | 2.5*90 | φ2.5 |  | SJ | φ2.0 | 0.4 | 3.45 | 3.381 | 0.24 | 250 | 5.6 | 0.365 | 0.243
| 2021-07-21 | 葉 | AVXジャパン株式会社 | mini PFE 100 | FS180C | 新品 | 10.8 | 24.7 | 幅広ガン | 1*90 | φ2 |  | SJφ1.8mm |  | 0.23 | 1.427 | 1.17014 |  | 59 |  | 0.2 | 0.18
| 2021-08-04 | 高野 | ﾌｧｲﾝﾃｯｸ | ラムダ Type Ⅱ A | WA4000SB | 混合 | 2 | 13 | 幅広ガン | 320*1.0 | φ2.0 | 0.979999542236328 | SJ | φ1.2 | 0.2 | 4.467 | 3.84162 | 0.173 | 183 | 22 | 0.192 | 0.182 |  | 0.0081 | 0.135 | 0.862 | 0.659 |  |  | 20 | 走査 | 20 | 1 | A | 1 | レーザー | x50 | - | 2.5μm | - | - | 停止 | 6 | B | 2 | -
| 2021-07-23 | 早川 | 小諸村田製作所 | Jr. Type Ⅱ | A#600 | 新品 |  |  | 幅広ガン | 1*160 | φ2.0 |  | SJ or SS | φ1.2 | 0.15 | 1.504 | 1.33856 | 0.14 | 49 |  | 0.144 | 0.136 | エア圧入力値：0.18MPa | 0.02128333 | 0.391 | 2.429 | 1.716 |  |  | 20 | 走査 | 20 | 1 | B | 1 | 触針 | - | 0.8mm | 2.5μm | 5 | 0.25mm/s | 停止 | 3 | B | 2 | -
| 2021-07-23 | 早川 | 小諸村田製作所 | Jr. Type Ⅱ | A#600 | 新品 |  |  | 幅広ガン | 1*160 | φ2.0 |  | SJ or SS | φ1.2 | 0.2 | 1.848 | 1.64472 | 0.18 | 56 |  | 0.189 | 0.182 | エア圧入力値：0.23MPa | 0.03771667 | 0.429 | 2.712 | 1.909 |  |  | 20 | 走査 | 20 | 1 | B | 1 | 触針 | - | 0.8mm | 2.5μm | 5 | 0.25mm/s | 停止 | 3 | B | 2 | -
| 2021-07-23 | 早川 | 小諸村田製作所 | Jr. Type Ⅱ | A#600 | 新品 |  |  | 幅広ガン | 1*160 | φ2.0 |  | SJ or SS | φ1.2 | 0.25 | 2.196 | 1.95444 | 0.23 | 63 |  | 0.237 | 0.228 | エア圧入力値：0.28MPa | 0.05326667 | 0.43 | 2.659 | 1.975 |  |  | 20 | 走査 | 20 | 1 | B | 1 | 触針 | - | 0.8mm | 2.5μm | 5 | 0.25mm/s | 停止 | 3 | B | 2 | -
| 2021-08-18 | 巴図 | TDK | ラムダ Type Ⅱ A | A#2000 | 新品 |  | 13 | 幅広ガン | 1*320 | φ2.0 |  | SJ | φ1.2 | 0.2 | 4.29 | 3.6894 | 0.177 | 182 | 23 | 0.192 | 0.183 |  | 0.0192 | 0.126 | 0.996 | 0.769 |  |  | 20 | 走査 | 20 | 1 | A | 1 | レーザー | x50 | - | 2.5μm | - | - | 停止 | 6 | B | 2 | -
| 2021-08-18 | 巴図 | TDK | ラムダ Type Ⅱ B | A#800 | 中古 |  | 13 | 幅広ガン | 1*320 | φ2.0 |  | SJ | φ1.2 | 0.2 | 3.74 | 3.4604 | 0.162 | 172 | 24 | 0.172 | 0.162 |  | 0.0232 | 0.231 | 1.697 | 1.336 |  |  | 20 | 走査 | 20 | 1 | A | 1 | レーザー | x50 | - | 2.5μm | - | - | 停止 | 6 | B | 2 | -
| 2021-08-20 | 巴図 | 日本製鉄 | RB-3 | GH0.1-0.2 | 中古 |  | 13 | 幅広ガン | 2.5*90 | φ2.0 |  | SJ | φ2.0 | 0.2 | 1.74 | 1.392 | 0.18 | 63.5 | 29 | 0.166 | 0.141 |  | 0.1152 | 2.467 | 18.093 | 14.59 |  |  | 50 | 走査 | 20 | 1 | B | 1 | 触針 | - | 0.8mm | 2.5μm | 5 | 0.25mm/s | 停止 | 3 | B | 2 | -
| 2021-08-20 | 巴図 | 日本製鉄 | RB-3 | GH0.1-0.2 | 中古 |  | 13 | 幅広ガン | 2.5*90 | φ2.0 |  | SJ | φ2.0 | 0.3 | 2.7 | 2.16 | 0.179 | 62.5 | 21.6 | 0.258 | 0.149 |  | 0.1919 | 3.557 | 24.747 | 20.51 |  |  | 50 | 走査 | 20 | 1 | B | 1 | 触針 | - | 0.8mm | 2.5μm | 5 | 0.25mm/s | 停止 | 3 | B | 2 | -
| 2021-08-20 | 巴図 | 日本製鉄 | RB-3 | GH0.1-0.2 | 中古 |  | 13 | 幅広ガン | 2.5*90 | φ2.0 |  | SJ | φ2.0 | 0.4 | 3.48 | 2.784 | 0.18 | 62.5 | 18.3 | 0.315 | 0.16 |  | 0.2867 | 3.793 | 26.153 | 21.787 |  |  | 50 | 走査 | 20 | 1 | B | 1 | 触針 | - | 0.8mm | 2.5μm | 5 | 0.25mm/s | 停止 | 3 | B | 2 | -
| 2021-08-20 | 巴図 | 日本製鉄 | RB-3 | GH0.1-0.2 | 中古 |  | 13 | 幅広ガン | 2.5*90 | φ2.0 |  | SJ | φ2.0 | 0.25 | 2.31 | 1.848 | 0.18 | 62.5 | 23.4 | 0.205 | 0.143
| 2021-08-20 | 巴図 | 日本製鉄 | RB-3 | GH0.1-0.2 | 中古 |  | 13 | 幅広ガン | 2.5*90 | φ2.0 |  | SJ | φ2.0 | 0.35 | 3.06 | 2.448 | 0.18 | 62.5 | 20.7 | 0.28 | 0.16
| 2021-08-17 | 葉 | セーレン株式会社 | Jr. Type Ⅱ | A#320 | 新品 | 5 | 12 | 幅広ガン | 1*160 |  |  | sj |  | 0.15 | 1.57 | 1.3973 | 0.13 | 50 |  | 0.141 | 0.131 |  | 0.0368 | 0.577 | 3.767 | 2.79
| 2021-08-17 | 葉 | セーレン株式会社 | Jr. Type Ⅱ | A#320 | 新品 | 5 | 12 | 幅広ガン | 1*160 |  |  | sj |  | 0.2 | 1.82 | 1.6198 | 0.18 | 58 |  | 0.187 | 0.177 |  | 0.064 | 0.787 | 4.8 | 3.52
| 2021-08-17 | 葉 | セーレン株式会社 | Jr. Type Ⅱ | A#320 | 新品 | 5 | 12 | 幅広ガン | 1*160 |  |  | sj |  | 0.25 | 2.25 | 2.0025 | 0.23 | 65 |  | 0.239 | 0.227 |  | 0.089 | 0.787 | 4.76 | 3.457
| 2021-08-17 | 葉 | セーレン株式会社 | Jr. B | SA#220 | 中古 | 0 | 12 | 幅広ガン | 1*90 |  |  | sj |  | 0.15 |  | 0 | 0.122 | 46 |  | 0.129 | 0.119 |  | 0.03208333 | 0.9873333 | 6.965 | 5.190667
| 2021-08-17 | 葉 | セーレン株式会社 | Jr. B | SA#220 | 中古 | 0 | 12 | 幅広ガン | 1*90 |  |  | sj |  | 0.2 |  | 0 | 0.162 | 53 |  | 0.171 | 0.16 |  | 0.07398333 | 1.103 | 9.106333 | 6.647667
| 2021-08-17 | 葉 | セーレン株式会社 | Jr. B | SA#220 | 中古 | 0 | 12 | 幅広ガン | 1*90 |  |  | sj |  | 0.25 |  | 0 | 0.209 | 60 |  | 0.215 | 0.205 |  | 0.1024 | 1.146667 | 8.625333 | 6.657333
| 2021-08-26 | 須貝 | 日軽熱交 | Jr. B | A#320 | 新品 | 8 | 12 | ミニベロガン | 6*12 | φ3.5*2 |  | SS | 10.5*2.5 | 0.2 |  | 0 | 0.15 | 51 |  | 0.195 | 0.139 |  | 0.01613333 | 0.5266667 | 3.783333 | 2.71 |  |  | 20 | 走査 | 20 | 1 | B | 1 | 触針 | - | 0.8mm | 2.5μm | 5 | 0.25mm/s | 停止 | 3 | B | 1 | ノズル短手方向に走査処理
| 2021-08-26 | 須貝 | 日軽熱交 | Jr. B | A#320 | 新品 | 8 | 12 | ミニベロガン | 6*12 | φ3.5*2 |  | SS | 10.5*2.5 | 0.3 |  | 0 | 0.15 | 51 |  | 0.288 | 0.143 |  | 0.04023333 | 0.5366667 | 3.943333 | 3.173333 |  |  | 20 | 走査 | 20 | 1 | B | 1 | 触針 | - | 0.8mm | 2.5μm | 5 | 0.25mm/s | 停止 | 3 | B | 1 | ノズル短手方向に走査処理
| 2021-08-26 | 須貝 | 日軽熱交 | Jr. B | A#320 | 新品 | 8 | 12 | ミニベロガン | 6*12 | φ3.5*2 |  | SS | 10.5*2.5 | 0.4 |  | 0 | 0.15 | 51 |  | 0.38 | 0.146 |  | 0.07096667 | 0.5333333 | 4.213333 | 3.32 |  |  | 20 | 走査 | 20 | 1 | B | 1 | 触針 | - | 0.8mm | 2.5μm | 5 | 0.25mm/s | 停止 | 3 | B | 1 | ノズル短手方向に走査処理
| 2021-08-26 | 須貝 | 日軽熱交 | ゼータ | A#320 | 中古 |  | 13 | 幅広ガン | 1*320 | φ2.0 |  | SJ | φ1.2 | 0.2 | 3.2 | 3.263308 | 0.17 | 36 |  | 0.177 | 0.165 |  | 0.07023333 | 0.6533333 | 4.656667 | 3.99 |  |  | 20 | 走査 | 20 | 1 | B | 1 | 触針 | - | 0.8mm | 2.5μm | 5 | 0.25mm/s | 停止 | 3 | B | 2 | -
| 2021-08-27 | 巴図 | 小木曾工業 | RB-3 | GH050 | 新品 |  | 15 | 幅広ガン | 2.5*90 | φ2.0 |  | SJ | φ2.0 | 0.2 | 1.9 | 1.52 | 0.18 | 57 | 32.4 | 0.177 | 0.142 |  | 0.0751 | 0.6876667 | 6.130333 | 4.369 |  |  | 50 | 走査 | 20 | 1 | B | 1 | 触針 | - | 0.8mm | 2.5μm | 5 | 0.25mm/s | 停止 | 3 | B | 2 | -
| 2021-08-27 | 巴図 | 小木曾工業 | RB-3 | GH050 | 新品 |  | 15 | 幅広ガン | 2.5*90 | φ2.0 |  | SJ | φ2.0 | 0.3 | 2.82 | 2.256 | 0.18 | 57 | 25.8 | 0.26 | 0.16 |  | 0.1723667 | 0.809 | 6.097667 | 4.853 |  |  | 50 | 走査 | 20 | 1 | B | 1 | 触針 | - | 0.8mm | 2.5μm | 5 | 0.25mm/s | 停止 | 3 | B | 2 | -
| 2021-08-27 | 巴図 | 小木曾工業 | RB-3 | GH050 | 新品 |  | 15 | 幅広ガン | 2.5*90 | φ2.0 |  | SJ | φ2.0 | 0.4 | 3.62 | 2.896 | 0.18 | 57 | 19.4 | 0.345 | 0.171 |  | 0.30345 | 0.8986667 | 6.840667 | 5.138667 |  |  | 50 | 走査 | 20 | 1 | B | 1 | 触針 | - | 0.8mm | 2.5μm | 5 | 0.25mm/s | 停止 | 3 | B | 2 | -
| 2021-08-27 | 巴図 | 小木曾工業 | RB-3 | GH050 | 新品 |  | 15 | 幅広ガン | 2.5*90 | φ2.0 |  | SJ | φ2.0 | 0.17 | 1.52 | 1.216 | 0.2 | 60.5 | 32.4 | 0.15 | 0.154 |  |  | 0.672 | 5.076 | 3.748
| 2021-08-30 | 巴図 | 小木曾工業 | RB-3 | GH050 | 新品 |  | 15 | 幅広ガン | 2.5*90 | φ2.0 |  | SJ | φ2.0 | 0.05 | 0.4 | 0.32 | 0.2 | 60.5 | 32.4 | 0.048 | 0.19
| 2021-08-30 | 巴図 | 小木曾工業 | RB-3 | DAP440CN | 新品 |  | 15 | 幅広ガン | 2.5*90 | φ2.0 |  | SJ | φ2.0 | 0.17 | 1.54 | 1.232 | 0.2 | 57.5 | 32.4 | 0.147 | 0.151
| 2021-08-30 | 巴図 | ﾔﾏﾊ発動機 | RB-2 | A#320 | 中古 |  | 13 | 幅広ガン | 1*160 | φ2.0 |  | SJ | φ1.2 | 0.15 | 1.25 | 1.225 | 0.144 | 183 | 10.5 | 0.14 | 0.131 |  | 0.0345 | 0.587 | 4.545 | 3.545 |  |  | 20 | 走査 | 20 | 1 | B | 1 | 触針 | - | 0.8mm | 2.5μm | 5 | 0.25mm/s | 停止 | 3 | B | 2 | -
| 2021-08-30 | 巴図 | ﾔﾏﾊ発動機 | RB-2 | A#320 | 中古 |  | 13 | 幅広ガン | 1*160 | φ2.0 |  | SJ | φ1.2 | 0.2 | 1.57 | 1.5386 | 0.197 | 212 | 12.3 | 0.19 | 0.181 |  | 0.056 | 0.632 | 4.799 | 3.812 |  |  | 20 | 走査 | 20 | 1 | B | 1 | 触針 | - | 0.8mm | 2.5μm | 5 | 0.25mm/s | 停止 | 3 | B | 2 | -
| 2021-08-30 | 巴図 | ﾔﾏﾊ発動機 | RB-2 | A#320 | 中古 |  | 13 | 幅広ガン | 1*160 | φ2.0 |  | SJ | φ1.2 | 0.25 | 1.89 | 1.8522 | 0.243 | 235 | 12.7 | 0.24 | 0.23 |  | 0.0815 | 0.64 | 4.738 | 3.86 |  |  | 20 | 走査 | 20 | 1 | B | 1 | 触針 | - | 0.8mm | 2.5μm | 5 | 0.25mm/s | 停止 | 3 | B | 2 | -
| 2021-08-30 | 巴図 | ﾔﾏﾊ発動機 | RB-2 | A#320 | 中古 |  | 13 | 幅広ガン | 1*160 | φ2.0 |  | SJ | φ1.2 | 0.1 | 0.85 | 0.833 | 0.108 | 160 | 10.3 | 0.12 | 0.11
| 2021-08-30 | 巴図 | ﾔﾏﾊ発動機 | RB-2 | A#320 | 中古 |  | 13 | 幅広ガン | 1*160 | φ2.0 |  | SJ | φ1.2 | 0.13 | 1.14 | 1.1172 | 0.126 | 172 | 11.8 | 0.09 | 0.09
| 2021-08-27 | 高野 | 小島プレス工業 | MSB-Ⅵ | SA#180 | 新品 | 10 | 13 | 幅広ガン | 1*320 | φ2.0 |  | SJ | φ1.2 | 0.15 | 2.78 | 2.4742 | 0.126 | 36 | 16.3 | 0.135 | 0.125 |  | 0.0521 | 1.103 | 7.903 | 6.407 |  |  | 20 | 走査 | 20 | 1 | B | 1 | 触針 | - | 0.8mm | 2.5μm | 5 | 0.25mm/s | 停止 | 1 | B | 2 | -
| 2021-08-27 | 高野 | 小島プレス工業 | MSB-Ⅵ | SA#180 | 新品 | 10 | 13 | 幅広ガン | 1*320 | φ2.0 |  | SJ | φ1.2 | 0.2 | 3.34 | 2.9726 | 0.175 | 42 | 19.6 | 0.181 | 0.171 |  | 0.091 | 1.337 | 9.05 | 7.503 |  |  | 20 | 走査 | 20 | 1 | B | 1 | 触針 | - | 0.8mm | 2.5μm | 5 | 0.25mm/s | 停止 | 1 | B | 2 | -
| 2021-08-27 | 高野 | 小島プレス工業 | MSB-Ⅵ | SA#180 | 新品 | 10 | 13 | 幅広ガン | 1*320 | φ2.0 |  | SJ | φ1.2 | 0.25 | 4.04 | 3.5956 | 0.212 | 47 | 23.2 | 0.227 | 0.217 |  | 0.1507 | 1.433 | 10.23 | 8.073 |  |  | 20 | 走査 | 20 | 1 | B | 1 | 触針 | - | 0.8mm | 2.5μm | 5 | 0.25mm/s | 停止 | 1 | B | 2 | -
| 2021-08-27 | 高野 | 小島プレス工業 | MSB-Ⅵ | SA#180 | 新品 | 10 | 13 | 幅広ガン | 1*320 | φ2.0 |  | SJ | φ1.2 | 0.22 | 3.68 | 3.2752 | 0.19 | 44 | 21.3 | 0.199 | 0.189
| 2021-08-27 | 高野 | 小島プレス工業 | MSB-Ⅵ | SA#180 | 新品 | 10 | 13 | 幅広ガン | 1*320 | φ2.0 |  | SJ | φ1.2 | 0.18 | 3.08 | 2.7412 | 0.15 | 39 | 19.3 | 0.161 | 0.151
| 2021-08-30 | 巴図 | 新潟ｱﾗｲ | RB-1 | WA#80 | 新品 |  | 15 | ミニベロガン | 4*7 | φ2*2 |  | SS | 4.5*2.5 | 0.2 | 2.1 | 2.016 | 0.15 |  | 10.7 |  |  | 研磨材支給品
| 2021-08-30 | 巴図 | 新潟ｱﾗｲ | RB-1 | WA#80 | 新品 |  | 15 | ミニベロガン | 4*7 | φ2*2 |  | SS | 4.5*2.5 | 0.3 | 3.1 | 2.976 | 0.15 |  | 10.5 |  |  | 研磨材支給品
| 2021-08-30 | 巴図 | 新潟ｱﾗｲ | RB-1 | WA#80 | 新品 |  | 15 | ミニベロガン | 4*7 | φ2*2 |  | SS | 4.5*2.5 | 0.4 | 3.8 | 3.648 | 0.15 |  | 10.4 |  |  | 研磨材支給品
| 2021-09-02 | 庭野 | Walsin | Jr. Type Ⅱ | A#2000 | 新品 | 12 | 15 | 幅広ガン | 1*160 | φ2.0 |  | SJ | φ1.2 | 0.15 | 1.72 | 1.5308 | 0.13 | 46 |  | 0.142 | 0.133 | 0.18 | 0.01068333 | 0.151 | 1.11 | 0.92 |  |  | 20 | 走査 | 20 | 1 | A | 1 | レーザー | x50 | - | 2.5μm | - | - | 停止 | 6 | B | 2 | -
| 2021-09-02 | 庭野 | Walsin | Jr. Type Ⅱ | A#2000 | 新品 | 12 | 15 | 幅広ガン | 1*160 | φ2.0 |  | SJ | φ1.2 | 0.2 | 2.08 | 1.8512 | 0.19 | 55 |  | 0.199 | 0.19 | 0.24 | 0.01573333 | 0.154 | 1.115 | 0.9 |  |  | 20 | 走査 | 20 | 1 | A | 1 | レーザー | x50 | - | 2.5μm | - | - | 停止 | 6 | B | 2 | -
| 2021-09-02 | 庭野 | Walsin | Jr. Type Ⅱ | A#2000 | 新品 | 12 | 15 | 幅広ガン | 1*160 | φ2.0 |  | SJ | φ1.2 | 0.25 | 2.5 | 2.225 | 0.22 | 60 |  | 0.238 | 0.226 | 0.28 | 0.02639167 | 0.181 | 1.296 | 1.05 |  |  | 20 | 走査 | 20 | 1 | A | 1 | レーザー | x50 | - | 2.5μm | - | - | 停止 | 6 | B | 2 | -
| 2021-09-02 | 中島 | ローム | ラムダ Type Ⅱ A | A#2000 | 中古 |  | 13 | 幅広ガン | 1*320 | φ2.0 |  | SJ | φ1.2 | 0.2 | 4.39 | 3.7754 | 0.174 | 182 | 24 | 0.192 | 0.182 |  | 0.0175 | 0.079 | 0.626 | 0.463 |  |  | 20 | 走査 | 20 | 1 | A | 1 | レーザー | x50 | - | 2.5μm | - | - | 停止 | 6 | B | 2 | -
| 2021-09-08 | 中島 | サカイ・コンポジット | ゼータ | A#320 | 中古 |  | 13 | 幅広ガン | 1*320 | φ2.0 |  | SJ | φ1.2 | 0.2 | 3.28 | 3.344891 | 0.171 | 36 |  | 0.174 | 0.162 |  | 0.061 | 0.647 | 3.92 | 3.007 |  |  | 20 | 走査 | 20 | 1 | B | 1 | 触針 | - | 0.8mm | 2.5μm | 5 | 0.25mm/s | 停止 | 3 | B | 2 | -
| 2021-09-15 | 須貝 | ﾌｧｲﾝﾃｯｸ | ラムダ Type Ⅱ C | WA4000SB | 中古 |  | 13 | 幅広ガン | 320*1.0 | φ2.0 | 0.925240516662597 | SJ | φ1.2 | 0.2 | 3.87 | 3.84162 | 0.172 | 182 | 22 | 0.18 | 0.171 |  | 0.008075 | 0.101 | 0.837 | 0.606 |  |  | 20 | 走査 | 20 | 1 | A | 1 | レーザー | x50 | - | 2.5μm | - | - | 停止 | 6 | B | 2 | -
| 2021-09-09 | 中島 | スズキハイテック | ラムダ Type Ⅱ B | A#800 | 中古 |  | 12 | 幅広ガン | 1*320 | φ2.0 |  | SJ | φ1.2 | 0.2 | 3.508 | 3.245744 | 0.175 | 182 | 26 | 0.175 | 0.165 |  | 0.02374167 | 0.294 | 2.04 | 1.636 |  |  | 20 | 走査 | 20 | 1 | A | 1 | レーザー | x50 | - | 2.5μm | - | - | 停止 | 6 | B | 2 | -
| 2021-09-15 | 中島 | スズキハイテック | ゼータ | A#320 | 中古 |  | 12 | 幅広ガン | 1*320 | φ2.0 |  | SJ | φ1.2 | 0.2 | 3.22 | 3.283704 | 0.177 | 36.5 |  | 0.177 | 0.167 |  | 0.0619 | 0.623 | 4.07 | 3.007 |  |  | 20 | 走査 | 20 | 1 | B | 1 | 触針 | - | 0.8mm | 2.5μm | 5 | 0.25mm/s | 停止 | 3 | B | 2 | -
| 2021-09-15 | 中島 | スズキハイテック | MSB-Ⅵ | SA#180 | 中古 |  | 11 | 幅広ガン | 1*320 | φ2.0 |  | SJ | φ1.2 | 0.2 | 3.4 | 3.026 | 0.171 | 41 | 18.8 | 0.168 | 0.18 |  | 0.0733 | 1.193 | 7.073 | 4.893 |  |  | 20 | 走査 | 20 | 1 | B | 1 | 触針 | - | 0.8mm | 2.5μm | 5 | 0.25mm/s | 停止 | 3 | B | 2 | -
| 2021-07-05 | 庭野 | RSテクノロジーズ | ラムダ Type Ⅱ A | WA4000SB | 新品 | 35 | 11.8 | 幅広ガン | 1*320 | φ2.0 |  | SJ | φ1.2 | 0.2 | 4.4 | 3.784 | 0.177 | 183 | 23 | 0.195 | 0.185 |  | 0.00845 | 0.08 | 0.62 | 0.512 |  |  | 20 | 走査 | 20 | 1 | A | 1 | レーザー | x50 | - | 2.5μm | - | - | 停止 | 6 | B | 2 | -
| 2021-07-05 | 庭野 | RSテクノロジーズ | ラムダ Type Ⅱ A | WA4000SB | 新品 | 35 | 11.8 | 幅広ガン | 1*320 | φ2.0 |  | SJ | φ1.2 | 0.1 | 2.85 | 2.451 | 0.079 | 127 | 13 | 0.097 | 0.086
| 2021-09-16 | 巴図 | YANTAI | RB-2 | B-120 | 新品 |  | 13 | 幅広ガン | 2*160 | φ2.0 |  | SJ | φ2.0 | 0.15 | 1.6 | 1.568 | 0.15 | 205 | 33 | 0.134 | 0.123 |  | 0.0192 | 0.753 | 4.413 | 2.817 |  |  | 20 | 走査 | 20 | 1 | B | 1 | 触針 | - | 0.8mm | 2.5μm | 5 | 0.25mm/s | 停止 | 3 | B | 2 | -
| 2021-09-16 | 巴図 | YANTAI | RB-2 | B-120 | 新品 |  | 13 | 幅広ガン | 2*160 | φ2.0 |  | SJ | φ2.0 | 0.2 | 2.4 | 2.352 | 0.15 | 203 | 21.9 | 0.178 | 0.132 |  | 0.0519 | 1.243 | 6.737 | 4.413 |  |  | 20 | 走査 | 20 | 1 | B | 1 | 触針 | - | 0.8mm | 2.5μm | 5 | 0.25mm/s | 停止 | 3 | B | 2 | -
| 2021-09-16 | 巴図 | YANTAI | RB-2 | B-120 | 新品 |  | 13 | 幅広ガン | 2*160 | φ2.0 |  | SJ | φ2.0 | 0.25 | 3.21 | 3.1458 | 0.15 | 200 | 16.2 | 0.217 | 0.132 |  | 0.093 | 1.44 | 7.633 | 5.02 |  |  | 20 | 走査 | 20 | 1 | B | 1 | 触針 | - | 0.8mm | 2.5μm | 5 | 0.25mm/s | 停止 | 3 | B | 2 | -
| 2021-09-15 | 高野 | トーカロ | RB-3 | GC#600 | 新品 | 8 | 15 | コンパクトガン | 9.5 | φ6 | 玉有 |  |  | 0.2 | 0.47 | 0.376 | 0.18 | 54.5 | 21.7 | 0.2 | 0.18 |  | 0.0248 | 0.403 | 2.097 | 1.537 |  |  | 100 | 走査 | 20 | 1 | B | 1 | 触針 | - | 0.8mm | 2.5μm | 5 | 0.25mm/s | 停止 | 3 | C | 2 | -
| 2021-09-15 | 高野 | トーカロ | RB-3 | GC#600 | 新品 | 8 | 15 | コンパクトガン | 9.5 | φ6 | 玉有 |  |  | 0.3 | 1.05 | 0.84 | 0.18 | 54 | 12.9 | 0.297 | 0.184 |  | 0.0762 | 0.387 | 2.457 | 1.51 |  |  | 100 | 走査 | 20 | 1 | B | 1 | 触針 | - | 0.8mm | 2.5μm | 5 | 0.25mm/s | 停止 | 3 | C | 2 | -
| 2021-09-15 | 高野 | トーカロ | RB-3 | GC#600 | 新品 | 8 | 15 | コンパクトガン | 9.5 | φ6 | 玉有 |  |  | 0.4 | 1.41 | 1.128 | 0.18 | 53.5 | 10.3 | 0.39 | 0.185 |  | 0.1469 | 0.347 | 2.463 | 1.607 |  |  | 100 | 走査 | 20 | 1 | B | 1 | 触針 | - | 0.8mm | 2.5μm | 5 | 0.25mm/s | 停止 | 3 | C | 2 | -
| 2021-09-15 | 高野 | トーカロ | RB-3 | GC#600 | 新品 | 8 | 15 | コンパクトガン | 9.5 | φ6 | 玉有 |  |  | 0.2 | 0.32 | 0.256 | 0.2 | 57 | 19.9 | 0.198 | 0.195
| 2021-09-15 | 高野 | トーカロ | RB-3 | GC#600 | 新品 | 8 | 15 | コンパクトガン | 9.5 | φ6 | 玉有 |  |  | 0.25 | 0.71 | 0.568 | 0.2 | 56.5 | 14 | 0.247 | 0.2
| 2021-09-15 | 高野 | トーカロ | RB-3 | GC#600 | 新品 | 8 | 15 | コンパクトガン | 9.5 | φ6 | 玉有 |  |  | 0.3 | 0.97 | 0.776 | 0.2 | 56 | 11.3 | 0.295 | 0.201
| 2021-09-15 | 高野 | トーカロ | RB-3 | GC#600 | 新品 | 8 | 15 | コンパクトガン | 9.5 | φ6 | 玉有 |  |  | 0.35 | 1.18 | 0.944 | 0.2 | 56 | 9 | 0.342 | 0.202
| 2021-09-15 | 高野 | トーカロ | RB-3 | GC#600 | 新品 | 8 | 15 | コンパクトガン | 9.5 | φ6 | 玉有 |  |  | 0.4 | 1.4 | 1.12 | 0.2 | 56 | 7.4 | 0.392 | 0.204
| 2021-09-15 | 高野 | トーカロ | RB-3 | GC#600 | 新品 | 8 | 15 | コンパクトガン | 9.5 | φ6 | 玉有 |  |  | 0.28 | 0.87 | 0.696 | 0.2 | 56 | 11.5 | 0.274 | 0.202
| 2021-09-15 | 高野 | トーカロ | RB-3 | GC#600 | 新品 | 8 | 15 | コンパクトガン | 9.5 | φ6 | 玉有 |  |  | 0.33 | 1.1 | 0.88 | 0.2 | 56 | 9.2 | 0.324 | 0.203
| 2021-09-15 | 高野 | トーカロ | RB-3 | GC#600 | 新品 | 8 | 15 | コンパクトガン | 9.5 | φ6 | 玉有 |  |  | 0.38 | 1.31 | 1.048 | 0.2 | 56 | 7.7 | 0.372 | 0.203
| 2021-09-22 | 中島 | 竹内金属箔粉工業 | ゼータ | A#320 | 中古 |  | 13 | 幅広ガン | 1*320 | φ2.0 |  | SJ | φ1.2 | 0.2 | 3.22 | 3.283704 | 0.172 | 36.5 |  | 0.172 | 0.158 |  | 0.0589 | 0.737 | 5.513 | 4.323 |  |  | 20 | 走査 | 20 | 1 | B | 1 | 触針 | - | 0.8mm | 2.5μm | 5 | 0.25mm/s | 停止 | 3 | B | 2 | -
| 2021-09-22 | 中島 | 竹内金属箔粉工業 | MSB-Ⅵ | SA#180 | 中古 |  | 11 | 幅広ガン | 1*320 | φ2.0 |  | SJ | φ1.2 | 0.2 | 3.28 | 2.9192 | 0.17 | 41 | 19.5 | 0.171 | 0.18 |  | 0.06736667 | 1.261667 | 8.512 | 7.115667 |  |  | 20 | 走査 | 20 | 1 | B | 1 | 触針 | - | 0.8mm | 2.5μm | 5 | 0.25mm/s | 停止 | 3 | B | 2 | -
| 2021-09-22 | 巴図 | TDK | MSB-Ⅵ | SA#180 | 中古 |  | 11 | 幅広ガン | 1*320 | φ2.0 |  | SJ | φ1.2 | 0.2 | 3.28 | 2.9192 | 0.17 | 41 | 19.5 | 0.171 | 0.18 |  | 0.06736667 | 1.261667 | 8.512 | 7.115667 |  |  | 20 | 走査 | 20 | 1 | B | 1 | 触針 | - | 0.8mm | 2.5μm | 5 | 0.25mm/s | 停止 | 3 | B | 2 | -
| 2021-09-23 | 巴図 | TDK | ゼータ | A#320 | 中古 |  | 13 | 幅広ガン | 1*320 | φ2.0 |  | SJ | φ1.2 | 0.2 | 3.28 | 3.344891 | 0.177 | 36.5 |  | 0.175 | 0.166 |  | 0.0616 | 0.883 | 6.447 | 5.037 |  |  | 20 | 走査 | 20 | 1 | B | 1 | 触針 | - | 0.8mm | 2.5μm | 5 | 0.25mm/s | 停止 | 3 | B | 2 | -
| 2021-09-23 | 巴図 | TDK | ラムダ Type Ⅱ C | A#800 | 中古 |  | 12 | 幅広ガン | 1*320 | φ2.0 |  | SJ | φ1.2 | 0.2 | 3.51 | 3.261173 | 0.175 | 182 | 27 | 0.174 | 0.166 |  | 0.0166 | 0.314 | 2.282 | 1.766 |  |  | 20 | 走査 | 20 | 1 | A | 1 | レーザー | x50 | - | 2.5μm | - | - | 停止 | 6 | B | 2 | -
| 2021-09-23 | 巴図 | TOTO | ラムダ Type Ⅱ C | WA4000SB | 中古 |  | 12 | 幅広ガン | 1*320 | φ2.0 |  | SJ | φ1.2 | 0.1 | 2.4 | 2.229862 | 0.096 | 138 | 19 | 0.094 | 0.095
| 2021-09-23 | 巴図 | TOTO | ラムダ Type Ⅱ C | WA4000SB | 中古 |  | 12 | 幅広ガン | 1*320 | φ2.0 |  | SJ | φ1.2 | 0.15 | 3.18 | 2.954567 | 0.126 | 156 | 19 | 0.133 | 0.124
| 2021-09-23 | 巴図 | TOTO | ラムダ Type Ⅱ C | WA4000SB | 中古 |  | 12 | 幅広ガン | 1*320 | φ2.0 |  | SJ | φ1.2 | 0.2 | 3.867 | 3.592864 | 0.174 | 181 | 23 | 0.178 | 0.168 |  | 0.068 | 0.082 | 0.583 | 0.476 |  |  | 20 | 走査 | 20 | 1 | A | 1 | レーザー | x50 | - | 2.5μm | - | - | 停止 | 6 | B | 2 | -
| 2021-09-23 | 巴図 | TOTO | ラムダ Type Ⅱ A | A#2000 | 中古 |  | 12 | 幅広ガン | 1*320 | φ2.0 |  | SJ | φ1.2 | 0.15 | 3.706 | 3.18716 | 0.125 | 156 | 18 | 0.144 | 0.132
| 2021-09-23 | 巴図 | TOTO | ラムダ Type Ⅱ A | A#2000 | 中古 |  | 12 | 幅広ガン | 1*320 | φ2.0 |  | SJ | φ1.2 | 0.2 | 4.438 | 3.81668 | 0.173 | 182 | 23 | 0.184 | 0.173 |  | 0.017 | 0.152 | 1.138 | 0.895 |  |  | 20 | 走査 | 20 | 1 | A | 1 | レーザー | x50 | - | 2.5μm | - | - | 停止 | 6 | B | 2 | -
| 2021-09-23 | 巴図 | TOTO | ラムダ Type Ⅱ B | A#800 | 中古 |  | 12 | 幅広ガン | 1*320 | φ2.0 |  | SJ | φ1.2 | 0.15 | 2.918 | 2.699852 | 0.125 | 155 | 21 | 0.127 | 0.117
| 2021-09-23 | 巴図 | TOTO | ラムダ Type Ⅱ B | A#800 | 中古 |  | 12 | 幅広ガン | 1*320 | φ2.0 |  | SJ | φ1.2 | 0.2 | 3.508 | 3.245744 | 0.175 | 182 | 27 | 0.174 | 0.166 | やや研磨材消耗有 削れ量少ない | 0.0166 | 0.314 | 2.282 | 1.766 |  |  | 20 | 走査 | 20 | 1 | A | 1 | レーザー | x50 | - | 2.5μm | - | - | 停止 | 6 | B | 2 | -
| 2021-09-09 | 葉 | 株式会社椿本チエイン | RB-2 | TYPEⅢ40/60 | 新品 | 4 | 15 | ミニベロガン | 6*12 | φ2*2 |  |  |  | 0.2 | 0.37 | 0.3626 | 0.15 | 198 | 11.6 | 0.197 | 0.13
| 2021-09-09 | 葉 | 株式会社椿本チエイン | RB-2 | TYPEⅢ40/60 | 新品 | 4 | 15 | ミニベロガン | 6*12 | φ2*2 |  |  |  | 0.3 | 0.62 | 0.6076 | 0.15 | 198 | 8.4 | 0.296 | 0.136
| 2021-09-09 | 葉 | 株式会社椿本チエイン | RB-2 | TYPEⅢ40/60 | 新品 | 4 | 15 | ミニベロガン | 6*12 | φ2*2 |  |  |  | 0.4 | 0.85 | 0.833 | 0.15 | 198 | 7 | 0.395 | 0.138
| 2021-09-09 | 葉 | 株式会社椿本チエイン | RB-2 | TYPEⅢ30/40 | 新品 | 3 | 15 | ミニベロガン | 6*12 | φ2*2 |  |  |  | 0.4 | 0.85 | 0.833 | 0.15 | 198 | 7
| 2021-09-20 | 葉 | ヤマハ発動機株式会社 | RB-6 | A#320 | 新品 | 10 | 14 | 幅広ガン | 1*160 | φ2.0 |  |  | φ1.2 | 0.15 | 1.57 | 1.5386 | 0.119 | 168 | 4.9 | 0.136 | 0.127 |  | 0.04943333 | 0.72 | 5.264 | 4.162333 |  |  | 20 | 走査 | 20 | 1 | B | 1 | 触針 | - | 0.8mm | 2.5μm | 5 | 0.25mm/s | 停止 | 3 | B | 2 | -
| 2021-09-20 | 葉 | ヤマハ発動機株式会社 | RB-6 | A#320 | 新品 | 10 | 14 | 幅広ガン | 1*160 | φ2.0 |  |  | φ1.2 | 0.2 | 1.9 | 1.862 | 0.162 | 195 | 5.8 | 0.184 | 0.173 |  | 0.0858 | 0.7516667 | 5.552333 | 4.561667 |  |  | 20 | 走査 | 20 | 1 | B | 1 | 触針 | - | 0.8mm | 2.5μm | 5 | 0.25mm/s | 停止 | 3 | B | 2 | -
| 2021-09-20 | 葉 | ヤマハ発動機株式会社 | RB-6 | A#320 | 新品 | 10 | 14 | 幅広ガン | 1*160 | φ2.0 |  |  | φ1.2 | 0.25 | 2.19 | 2.1462 | 0.209 | 220 | 7 | 0.232 | 0.222 |  | 0.1121 | 0.758 | 5.538 | 4.553667 |  |  | 20 | 走査 | 20 | 1 | B | 1 | 触針 | - | 0.8mm | 2.5μm | 5 | 0.25mm/s | 停止 | 3 | B | 2 | -
| 2021-09-20 | 葉 | ヤマハ発動機株式会社 | Jr. B | A#320 | 混合 |  | 13 | 幅広ガン | 1*90 | φ2.0 |  |  | φ1.2 | 0.15 |  | 0 | 0.122 | 45.5 |  | 0.127 | 0.118 |  | 0.03805 | 0.6126667 | 4.659 | 3.758333 |  |  | 20 | 走査 | 20 | 1 | B | 1 | 触針 | - | 0.8mm | 2.5μm | 5 | 0.25mm/s | 停止 | 3 | B | 2 | -
| 2021-09-20 | 葉 | ヤマハ発動機株式会社 | Jr. B | A#320 | 混合 |  | 13 | 幅広ガン | 1*90 | φ2.0 |  |  | φ1.2 | 0.2 |  | 0 | 0.162 | 52.5 |  | 0.168 | 0.16 |  | 0.05968333 | 0.7126667 | 5.021333 | 4.185 |  |  | 20 | 走査 | 20 | 1 | B | 1 | 触針 | - | 0.8mm | 2.5μm | 5 | 0.25mm/s | 停止 | 3 | B | 2 | -
| 2021-09-20 | 葉 | ヤマハ発動機株式会社 | Jr. B | A#320 | 混合 |  | 13 | 幅広ガン | 1*90 | φ2.0 |  |  | φ1.2 | 0.25 |  | 0 | 0.207 | 59 |  | 0.213 | 0.203 |  | 0.07928333 | 0.7446667 | 5.843333 | 4.456667 |  |  | 20 | 走査 | 20 | 1 | B | 1 | 触針 | - | 0.8mm | 2.5μm | 5 | 0.25mm/s | 停止 | 3 | B | 2 | -
| 2021-09-20 | 葉 | ヤマハ発動機株式会社 | Jr. B | A#320 | 混合 |  | 13 | 幅広ガン | 1*90 | φ2.0 |  |  | φ1.2 |  |  | 0
| 2021-09-21 | 高野 | 東芝デバイス＆ストレージ | Jr. B | TYPEⅢ80/100 | 新品 | 5.5 | 25 | 幅広ガン | 90×1.0 | φ2.0 |  | SS | 2 | 0.15 |  | 0 | 0.15 | 51.5 |  | 0.144 | 0.14
| 2021-09-21 | 高野 | 東芝デバイス＆ストレージ | Jr. B | TYPEⅢ80/100 | 新品 | 5.5 | 25 | 幅広ガン | 90×1.0 | φ2.0 |  | SS | 2 | 0.2 |  | 0 | 0.15 | 51.5 |  | 0.172 | 0.145
| 2021-09-21 | 高野 | 東芝デバイス＆ストレージ | Jr. B | TYPEⅢ80/100 | 新品 | 5.5 | 25 | 幅広ガン | 90×1.0 | φ2.0 |  | SS | 2 | 0.25 |  | 0 | 0.15 | 51.5 |  | 0.199 | 0.147
| 2021-09-21 | 高野 | 東芝デバイス＆ストレージ | Jr. B | TYPEⅢ80/100 | 新品 | 5.5 | 25 | 幅広ガン | 90×1.0 | φ2.0 |  | SS | 2 | 0.3 |  | 0 | 0.15 | 51.5 |  | 0.227 | 0.148
| 2021-09-21 | 高野 | 東芝デバイス＆ストレージ | Jr. B | TYPEⅢ80/100 | 新品 | 5.5 | 25 | 幅広ガン | 90×1.0 | φ2.0 |  | SS | 2 | 0.35 |  | 0 | 0.15 | 51.5 |  | 0.259 | 0.149
| 2021-09-21 | 高野 | 東芝デバイス＆ストレージ | RB-2 | TYPEⅢ60/80 | 新品 | 5.5 | 25 | 幅広ガン | 60×2.5 | φ2.5 |  | SJ | φ2.5 | 0.2 | 1.008 | 0.98784 | 0.238 | 247 | 26 | 0.185 | 0.197
| 2021-09-21 | 高野 | 東芝デバイス＆ストレージ | RB-2 | TYPEⅢ60/80 | 新品 | 5.5 | 25 | 幅広ガン | 60×2.5 | φ2.5 |  | SJ | φ2.5 | 0.25 | 1.515 | 1.4847 | 0.24 | 247 | 19.6 | 0.227 | 0.213
| 2021-09-21 | 高野 | 東芝デバイス＆ストレージ | RB-2 | TYPEⅢ60/80 | 新品 | 5.5 | 25 | 幅広ガン | 60×2.5 | φ2.5 |  | SJ | φ2.5 | 0.3 | 2.11 | 2.0678 | 0.241 | 247 | 14.5 | 0.266 | 0.221
| 2021-09-21 | 高野 | 東芝デバイス＆ストレージ | RB-2 | TYPEⅢ60/80 | 新品 | 5.5 | 25 | 幅広ガン | 60×2.5 | φ2.5 |  | SJ | φ2.5 | 0.35 | 2.68 | 2.6264 | 0.239 | 247 | 11.2 | 0.302 | 0.227
| 2021-09-21 | 高野 | 東芝デバイス＆ストレージ | RB-2 | TYPEⅢ60/80 | 新品 | 5.5 | 25 | 幅広ガン | 60×2.5 | φ2.5 |  | SJ | φ2.5 | 0.4 | 3.2 | 3.136 | 0.239 | 247 | 8.9 | 0.335 | 0.228
| 2021-09-27 | 高野 | マコー | RB-2 | A#500 | 新品 | 8.5 | 13 | ミニベロガン | 6*12 |  |  |  |  | 0.2 | 0.39 | 0.3822 | 0.15 | 184 | 10.9 | 0.195 | 0.125 |  | 0.0105 | 0.3 | 2.1 | 1.333 |  |  | 20 | 走査 | 20 | 1 | B | 1 | 触針 | - | 0.8mm | 2.5μm | 5 | 0.25mm/s | 停止 | 3 | B | 2 | ノズル短手方向に走査処理
| 2021-09-27 | 高野 | マコー | RB-2 | A#500 | 新品 | 8.5 | 13 | ミニベロガン | 6*12 |  |  |  |  | 0.3 | 0.645 | 0.6321 | 0.15 | 184 | 8.3 | 0.294 | 0.13 |  | 0.0389 | 0.317 | 2.087 | 1.377 |  |  | 20 | 走査 | 20 | 1 | B | 1 | 触針 | - | 0.8mm | 2.5μm | 5 | 0.25mm/s | 停止 | 3 | B | 2 | ノズル短手方向に走査処理
| 2021-09-27 | 高野 | マコー | RB-2 | A#500 | 新品 | 8.5 | 13 | ミニベロガン | 6*12 |  |  |  |  | 0.35 | 0.78 | 0.7644 | 0.15 | 184 | 7.7 | 0.345 | 0.133
| 2021-09-27 | 高野 | マコー | RB-2 | A#500 | 新品 | 8.5 | 13 | ミニベロガン | 6*12 |  |  |  |  | 0.4 | 0.87 | 0.8526 | 0.15 | 184 | 6.9 | 0.394 | 0.129 |  | 0.0687 | 0.303 | 2.007 | 1.39 |  |  | 20 | 走査 | 20 | 1 | B | 1 | 触針 | - | 0.8mm | 2.5μm | 5 | 0.25mm/s | 停止 | 3 | B | 2 | ノズル短手方向に走査処理
| 2021-09-27 | 葉 | 株式会社オカノブラスト | ラムダ Type Ⅱ C | WA4000SB | 中古 |  | 13 | 幅広ガン | 1*320 | φ2.0 |  | SJ | φ1.2 | 0.2 | 3.828 | 3.556629 | 0.173 | 180 | 22 | 0.178 | 0.169 |  | 0.073 | 0.088 | 0.659 | 0.535 |  |  | 20 | 走査 | 20 | 1 | A | 1 | レーザー | x50 | - | 2.5μm | - | - | 停止 | 6 | B | 2 | -
| 2021-09-27 | 葉 | 株式会社オカノブラスト | ラムダ Type Ⅱ C | WA4000SB | 中古 |  | 13 | 幅広ガン | 1*320 | φ2.0 |  | SJ | φ1.2 | 0.13 | 2.98 | 2.768745 | 0.108 | 145 | 17 | 0.116 | 0.0106
| 2021-09-27 | 葉 | 株式会社オカノブラスト | ラムダ Type Ⅱ C | WA4000SB | 中古 |  | 13 | 幅広ガン | 1*320 | φ2.0 |  | SJ | φ1.2 | 0.23 | 4.253 | 3.951501 | 0.202 | 194 | 25 | 0.206 | 0.197
| 2021-09-28 | 中島 | ニチアス | ラムダ Type Ⅱ B | A#1200 | 新品 | 15 | 11 | 幅広ガン | 1*320 | φ2.0 |  | SJ | φ1.2 | 0.25 | 4.208 | 3.893412 | 0.22 | 204 | 30 | 0.22 | 0.21 |  | 0.0269 | 0.2000411 | 1.468377 | 1.171696 |  |  | 20 | 走査 | 20 | 1 | A | 1 | レーザー | x50 | - | 2.5μm | - | - | 停止 | 6 | B | 2 | -
| 2021-09-28 | 中島 | ニチアス | ラムダ Type Ⅱ B | A#1200 | 新品 | 15 | 11 | 幅広ガン | 1*320 | φ2.0 |  | SJ | φ1.2 | 0.2 | 3.594 | 3.325315 | 0.172 | 182 | 26 | 0.173 | 0.163 |  | 0.01774167 | 0.1963666 | 1.352501 | 1.130007 |  |  | 20 | 走査 | 20 | 1 | A | 1 | レーザー | x50 | - | 2.5μm | - | - | 停止 | 6 | B | 2 | -
| 2021-09-28 | 中島 | ニチアス | ラムダ Type Ⅱ B | A#1200 | 新品 | 15 | 11 | 幅広ガン | 1*320 | φ2.0 |  | SJ | φ1.2 | 0.15 | 2.981 | 2.758142 | 0.122 | 155 | 20 | 0.127 | 0.116 |  | 0.00975 | 0.1944373 | 1.387071 | 1.103283 |  |  | 20 | 走査 | 20 | 1 | A | 1 | レーザー | x50 | - | 2.5μm | - | - | 停止 | 6 | B | 2 | -
| 2021-09-28 | 庭野 | 三菱重工業 | RB-3 | A#320 | 新品 | 5 | 10 | コンパクトガン | 9.5 | φ4.5 | 無 |  |  | 0.4 | 0.88 | 0.704 | 0.21 | 60 | 11 | 0.389 | 0.195 |  | 0.09273333 | 0.5376667 | 3.98 | 3.188333 |  |  | 100 | 走査 | 20 | 1 | B | 1 | 触針 | - | 0.8mm | 2.5μm | 5 | 0.25mm/s | 停止 | 3 | C | 2 | -
| 2021-09-28 | 庭野 | 三菱重工業 | RB-3 | SA#100 | 新品 | 5 | 10 | コンパクトガン | 9.5 | φ4.5 | 無 |  |  | 0.4 | 0.87 | 0.696 | 0.21 | 65 | 15.3 | 0.388 | 0.198 |  | 0.24595 | 1.937333 | 13.74933 | 9.946333 |  |  | 100 | 走査 | 20 | 1 | B | 1 | 触針 | - | 0.8mm | 2.5μm | 5 | 0.25mm/s | 停止 | 3 | C | 2 | -
| 2021-09-28 | 庭野 | 三菱重工業 | RB-3 | GH0.1-0.2 | 新品 | 10 | 10 | コンパクトガン | 9.5 | φ4.5 | 無 |  |  | 0.4 | 0.88 | 0.704 | 0.16 | 60 | 12.5 | 0.388 | 0.14 |  | 0.2947 | 2.310333 | 15.865 | 11.268 |  |  | 100 | 走査 | 20 | 1 | B | 1 | 触針 | - | 0.8mm | 2.5μm | 5 | 0.25mm/s | 停止 | 1 | C | 2 | -
| 2021-09-28 | 庭野 | 三菱重工業 | RB-3 | GH20 | 新品 | 10 | 10 | コンパクトガン | 9.5 | φ4.5 | 無 |  |  | 0.4 | 0.88 | 0.704 | 0.185 | 65 | 12.5 | 0.391 | 0.162 |  | 0.4141 | 3.838333 | 22.86433 | 16.54533 |  |  | 100 | 走査 | 20 | 1 | B | 1 | 触針 | - | 0.8mm | 2.5μm | 5 | 0.25mm/s | 停止 | 1 | C | 2 | -
| 2021-09-28 | 庭野 | 三菱重工業 | RB-3 | GH0.1-0.2 | 新品 |  | 10 | コンパクトガン | 9.5 | φ4.5 | 無 |  |  | 0.2 | 0.51 | 0.408 | 0.09 | 47 | 11 | 0.192 | 0.078
| 2021-09-28 | 庭野 | 三菱重工業 | RB-3 | GH0.1-0.2 | 新品 |  | 10 | コンパクトガン | 9.5 | φ4.5 | 無 |  |  | 0.4 | 0.89 | 0.712 | 0.055 | 37 | 8.5 | 0.391 | 0.045
| 2021-09-28 | 庭野 | 三菱重工業 | RB-3 | GH0.1-0.2 | 新品 |  | 5 | コンパクトガン | 9.5 | φ4.5 | 無 |  |  | 0.4 | 0.9 | 0.704 | 0.143 | 56 | 12.3 | 0.391 | 0.128
| 2021-09-28 | 庭野 | 三菱重工業 | RB-3 | GH0.1-0.2 | 新品 |  | 15 | コンパクトガン | 9.5 | φ4.5 | 無 |  |  | 0.4 | 0.89 | 0.704 | 0.16 | 60 | 12.8 | 0.391 | 0.138
| 2021-09-28 | 庭野 | 三菱重工業 | RB-3 | GH0.1-0.2 | 新品 |  | 5 | コンパクトガン | 9.5 | φ4.5 | 無 |  |  | 0.4 | 0.89 | 0.704 | 0.055 | 36 | 8.4 | 0.39 | 0.05
| 2021-09-28 | 庭野 | 三菱重工業 | RB-3 | GH0.1-0.2 | 新品 |  | 5 | コンパクトガン | 9.5 | φ4.5 | 無 |  |  | 0.4 | 0.89 | 0.704 | 0.14 | 55 | 12.5 | 0.39 | 0.128
| 2021-09-28 | 庭野 | 三菱重工業 | RB-3 | GH20 | 新品 |  | 10 | コンパクトガン | 9.5 | φ4.5 | 無 |  |  | 0.2 | 0.52 | 0.416 | 0.09 | 47 | 11 | 0.19 | 0.078
| 2021-09-29 | 中島 | イビデン | シグマ | A#800 | 新品 | 35 | 11 | 幅広ガン | 1*630 | φ2.0 |  | SJ | φ1.2 | 0.2 | 7.84 | 7.3696 | 0.16 | 36.5 |  | 0.181 | 0.169 |  | 0.02884167 | 0.273 | 2.035 | 1.574 |  |  | 20 | 走査 | 20 | 1 | A | 1 | レーザー | x50 | - | 2.5μm | - | - | 停止 | 6 | B | 2 | -
| 2021-09-30 | 早川 | グローブライド | ラムダ Type Ⅱ C | WA4000SB | 中古 |  | 12 | 幅広ガン | 1*320 | φ2.0 |  | SJ | φ1.2 | 0.2 | 3.8 | 3.530614 | 0.175 | 181 | 23 | 0.179 | 0.17 |  | 0.006858333 | 0.09026573 | 0.64244 | 0.5339479 |  |  | 20 | 走査 | 20 | 1 | A | 1 | レーザー | x50 | - | 2.5μm | - | - | 停止 | 6 | B | 2 | -
| 2021-09-30 | 早川 | グローブライド | ラムダ Type Ⅱ C | WA4000SB | 中古 |  | 12 | 幅広ガン | 1*320 | φ2.0 |  | SJ | φ1.2 | 0.1 | 2.44 | 2.267026 | 0.09 | 135 | 18 | 0.09 | 0.087
| 2021-09-30 | 早川 | グローブライド | ラムダ Type Ⅱ C | WA4000SB | 中古 |  | 12 | 幅広ガン | 1*320 | φ2.0 |  | SJ | φ1.2 | 0.15 | 3.1 | 2.880238 | 0.134 | 160 | 20 | 0.137 | 0.13
| 2021-09-30 | 庭野 | 東北エプソン | RB-5 | A#800 | 新品 | 8 | 11 | コンパクトガン | 9.5 | φ6.0 | 無 |  |  | 0.2 | 0.27 | 0.2592 | 0.18 | 23.2 | 20 | 0.197 | 0.181 |  | 0.012025 | 0.128 | 0.959 | 0.775 |  |  | 100 | 走査 | 20 | 1 | A | 1 | レーザー | x50 | - | 2.5μm | - | - | 停止 | 6 | C | 2 | -
| 2021-09-30 | 庭野 | 東北エプソン | RB-5 | A#800 | 新品 | 8 | 11 | コンパクトガン | 9.5 | φ6.0 | 無 |  |  | 0.3 | 0.84 | 0.8064 | 0.18 | 17 | 9.5 | 0.297 | 0.182 |  | 0.04295 | 0.27 | 1.8 | 1.394 |  |  | 100 | 走査 | 20 | 1 | A | 1 | レーザー | x50 | - | 2.5μm | - | - | 停止 | 6 | C | 2 | -
| 2021-09-30 | 庭野 | 東北エプソン | RB-5 | A#800 | 新品 | 8 | 11 | コンパクトガン | 9.5 | φ6.0 | 無 |  |  | 0.4 | 1.22 | 1.1712 | 0.18 | 15.5 | 7.1 | 0.399 | 0.181 |  | 0.08865833 | 0.332 | 2.429 | 1.647 |  |  | 100 | 走査 | 20 | 1 | A | 1 | レーザー | x50 | - | 2.5μm | - | - | 停止 | 6 | C | 2 | -
| 2021-09-30 | 庭野 | 東北エプソン | RB-5 | A#320 | 新品 | 8 | 11 | コンパクトガン | 9.5 | φ6.0 | 無 |  |  | 0.2 | 0.27 | 0.2592 | 0.18 | 23.2 | 20.6 | 0.193 | 0.178 |  | 0.0265 | 0.4656667 | 3.342 | 2.236 |  |  | 100 | 走査 | 20 | 1 | B | 1 | 触針 | - | 0.8mm | 2.5μm | 5 | 0.25mm/s | 停止 | 3 | C | 2 | -
| 2021-09-30 | 庭野 | 東北エプソン | RB-5 | A#320 | 新品 | 8 | 11 | コンパクトガン | 9.5 | φ6.0 | 無 |  |  | 0.3 | 0.85 | 0.816 | 0.18 | 17 | 9.4 | 0.294 | 0.18 |  | 0.1405833 | 0.607 | 4.63 | 3.47 |  |  | 100 | 走査 | 20 | 1 | B | 1 | 触針 | - | 0.8mm | 2.5μm | 5 | 0.25mm/s | 停止 | 3 | C | 2 | -
| 2021-09-30 | 庭野 | 東北エプソン | RB-5 | A#320 | 新品 | 8 | 11 | コンパクトガン | 9.5 | φ6.0 | 無 |  |  | 0.4 | 1.23 | 1.1808 | 0.18 | 15.5 | 7 | 0.397 | 0.178 |  | 0.2527167 | 0.799 | 5.492333 | 4.308 |  |  | 100 | 走査 | 20 | 1 | B | 1 | 触針 | - | 0.8mm | 2.5μm | 5 | 0.25mm/s | 停止 | 3 | C | 2 | -
| 2021-10-05 | 高野 | 倉元製作所 | ラムダ Type Ⅱ B | A#800 | 中古 |  | 13 | 幅広ガン | 1*320 | φ2.0 |  | SJ | φ1.2 | 0.2 | 3.576 | 3.30866 | 0.174 | 178 | 25 | 0.173 | 0.163 |  | 0.0253 | 0.324 | 2.169 | 1.674 |  |  | 20 | 走査 | 20 | 1 | A | 1 | レーザー | x50 | - | 2.5μm | - | - | 停止 | 6 | B | 2 | -
| 2021-10-05 | 高野 | 倉元製作所 | ゼータ | A#320 | 中古 |  | 13 | 幅広ガン | 1*320 | φ2.0 |  | SJ | φ1.2 | 0.2 | 3.34 | 3.406078 | 0.173 | 36 |  | 0.174 | 0.164 |  | 0.0591 | 0.666 | 4.674 | 3.96 |  |  | 20 | 走査 | 20 | 1 | B | 1 | 触針 | - | 0.8mm | 2.5μm | 5 | 0.25mm/s | 停止 | 3 | B | 2 | -
| 2021-10-05 | 高野 | 倉元製作所 | MSB-Ⅵ | SA#180 | 中古 |  | 13 | 幅広ガン | 1*320 | φ2.0 |  | SJ | φ1.2 | 0.2 | 3.36 | 2.9904 | 0.174 | 42 | 19.5 | 0.184 | 0.174 |  | 0.07075 | 1.252167 | 8.2425 | 6.160733 |  |  | 20 | 走査 | 20 | 1 | B | 1 | 触針 | - | 0.8mm | 2.5μm | 5 | 0.25mm/s | 停止 | 3 | B | 2 | -
| 2021-10-04 | 中島 | 熊本防錆工業 | Jr. Type Ⅱ | G-0053 | 中古 |  | 13 | 幅広ガン | 1*90 | φ2.0 |  | SJ | φ1.2 | 0.25 | 1.4 | 1.246 | 0.22 | 62 |  | 0.234 | 0.22 | 研磨材エイジング品 | 0.1775 | 0.732 | 5.119 | 3.891 |  |  | 20 | 走査 | 20 | 1 | B | 1 | 触針 | - | 0.8mm | 2.5μm | 5 | 0.25mm/s | 停止 | 6 | B | 2 | -
| 2021-10-04 | 中島 | 熊本防錆工業 | Jr. Type Ⅱ | G-0053 | 中古 |  | 13 | 幅広ガン | 1*90 | φ2.0 |  | SJ | φ1.2 | 0.2 | 1.19 | 1.0591 | 0.19 | 57 |  | 0.194 | 0.484 | 研磨材エイジング品 | 0.1236 | 0.67 | 4.475 | 3.593 |  |  | 20 | 走査 | 20 | 1 | B | 1 | 触針 | - | 0.8mm | 2.5μm | 5 | 0.25mm/s | 停止 | 6 | B | 2 | -
| 2021-10-04 | 中島 | 熊本防錆工業 | Jr. Type Ⅱ | G-0053 | 中古 |  | 13 | 幅広ガン | 1*90 | φ2.0 |  | SJ | φ1.2 | 0.15 | 0.98 | 0.8722 | 0.14 | 50 |  | 0.15 | 0.14 | 研磨材エイジング品 | 0.0736 | 0.592 | 3.936 | 3.184 |  |  | 20 | 走査 | 20 | 1 | B | 1 | 触針 | - | 0.8mm | 2.5μm | 5 | 0.25mm/s | 停止 | 6 | B | 2 | -
| 2021-10-07 | 中島 | スズキハイテック | Jr. Type Ⅱ | SA#180 | 新品 |  | 11 | 幅広ガン | 1*160 | φ2.0 |  | SJ | φ1.2 | 0.15 | 1.54 | 1.3706 | 0.13 | 50 |  | 0.143 | 0.133 |  | 0.0439 | 1.088 | 8.168 | 6.539 |  |  | 20 | 走査 | 20 | 1 | B | 1 | 触針 | - | 0.8mm | 2.5μm | 5 | 0.25mm/s | 停止 | 3 | B | 2 | -
| 2021-10-07 | 中島 | スズキハイテック | Jr. Type Ⅱ | SA#180 | 新品 |  | 11 | 幅広ガン | 1*160 | φ2.0 |  | SJ | φ1.2 | 0.2 | 2.034 | 1.81026 | 0.19 | 59 |  | 0.197 | 0.187 |  | 0.0841 | 1.367 | 9.945 | 7.87 |  |  | 20 | 走査 | 20 | 1 | B | 1 | 触針 | - | 0.8mm | 2.5μm | 5 | 0.25mm/s | 停止 | 3 | B | 2 | -
| 2021-10-07 | 中島 | スズキハイテック | Jr. Type Ⅱ | SA#180 | 新品 |  | 11 | 幅広ガン | 1*160 | φ2.0 |  | SJ | φ1.2 | 0.25 | 2.368 | 2.10752 | 0.23 | 66 |  | 0.242 | 0.232 |  | 0.1052 | 1.507 | 11.517 | 8.65 |  |  | 20 | 走査 | 20 | 1 | B | 1 | 触針 | - | 0.8mm | 2.5μm | 5 | 0.25mm/s | 停止 | 3 | B | 2 | -
| 2021-10-11 | 高野 | 三菱電機 | ラムダ Type Ⅱ B | A#800 | 中古 |  | 13 | 幅広ガン | 1*320 | φ2.0 |  | SJ | φ1.2 | 0.2 | 3.597 | 3.32809 | 0.17 | 179 | 25 | 0.172 | 0.162 |  | 0.0237 | 0.265 | 1.914 | 1.462 |  |  | 20 | 走査 | 20 | 1 | A | 1 | レーザー | x50 | - | 2.5μm | - | - | 停止 | 6 | B | 2 | -
| 2021-10-11 | 高野 | 三菱電機 | ラムダ Type Ⅱ A | A#2000 | 中古 |  | 13 | 幅広ガン | 1*320 | φ2.0 |  | SJ | φ1.2 | 0.2 | 4.36 | 3.7496 | 0.174 | 184 | 26 | 0.194 | 0.184 |  | 0.0156 | 0.147 | 1.02 | 0.848 |  |  | 20 | 走査 | 20 | 1 | A | 1 | レーザー | x50 | - | 2.5μm | - | - | 停止 | 6 | B | 2 | -
| 2021/10/13 | 葉 | ｱｻﾀﾞﾒｯｼｭ株式会社 | ラムダ Type Ⅱ C | WA4000SB | 中古 |  | 13 | 幅広ガン | 1*320 | φ2.0 |  | SJ | φ1.2 | 0.2 | 3.789 | 3.520394 | 0.174 | 181 | 23 | 0.179 | 0.169 |  | 0.0064 | 0.087 | 0.636 | 0.519 |  |  | 20 | 走査 | 20 | 1 | A | 1 | レーザー | x50 | - | 2.5μm | - | - | 停止 | 6 | B | 2 | -
| 2021-10-13 | 高野 | 中川精密冷鍛 | WLS-M | GH0.1-0.2 | 中古 |  | 13 | 幅広ガン | 2.5*90 | φ2.0 |  | SJ | φ2.0 | 0.15 | 2.258 | 2.258 | 0.18 | 221 |  |  |  | 社内用に□50AL片にて削れ量計測 | 0.17945
| 2021-10-13 | 高野 | 中川精密冷鍛 | WLS-M | GH0.1-0.2 | 中古 |  | 13 | 幅広ガン | 2.5*90 | φ2.0 |  | SJ | φ2.0 | 0.2 | 3.011 | 3.011 | 0.18 | 219 |  |  |  | 社内用に□50AL片にて削れ量計測 | 0.34175
| 2021-10-13 | 高野 | 中川精密冷鍛 | WLS-M | GH0.1-0.2 | 中古 |  | 13 | 幅広ガン | 2.5*90 | φ2.0 |  | SJ | φ2.0 | 0.25 | 3.668 | 3.668 | 0.18 | 219 |  |  |  | 社内用に□50AL片にて削れ量計測 | 0.50625
Note on H368: 誤った情報 NSCにて立ち上げ時 所定の濃度にならない

## 基準片
研磨材 | ｶﾞﾝ名称 | ﾉｽﾞﾙｻｲｽﾞ | ｴｱ圧 （R圧） [MPa] | 削れ量ー平均値 | Raー平均値 | Rzー平均値 | RzJISー平均値
GH20 | コンパクトガン | 12.5L | 0.35
GH20 | コンパクトガン | 12.5L | 0.4
A#1200 | 幅広ガン | 1*320 | 0.18
EMB-20 | 幅広ガン | 1*90 | 0.2
G-0053 | 幅広ガン | 1*90 | 0.2 | 0.05207778 | 0.6622222 | 4.581667 | 3.407667
| 幅広ガン | 1*160 | 0.2
| 幅広ガン | 1*160 | 0.15
| 幅広ガン | 1*320 | 0.2
WA4000SB | 幅広ガン | 1*180 | 0.1
WA4000SB | 幅広ガン | 1*180 | 0.2
A#2000 | 幅広ガン | 1*320 | 0.2 | 0.01379762 | 0.14413 | 1.044742 | 0.8042215
A#2000 | 幅広ガン | 1*320 | 0.1
A#2000 | 幅広ガン | 1*320 | 0.15 | 0.005133333 | 0.175503 | 1.247974 | 0.86717
A#800 | 幅広ガン | 1*630 | 0.2 | 0.02633333 | 0.275 | 1.976 | 1.539
SA#60 | 幅広ガン | 1*320 | 0.2
WA4000SB | 幅広ガン | 1*180 | 0.15
A#1200 | 幅広ガン | 1*320 | 0.175
A#600 | 幅広ガン | 1*630 | 0.25
A#600 | 幅広ガン | 1*630 | 0.2
A#600 | 幅広ガン | 1*630 | 0.15
GH0.1-0.2 | 幅広ガン | 2.5*90 | 0.3 | 0.2127487 | 3.246333 | 21.85233 | 17.39533
A#800 | 幅広ガン | 1*90 | 0.2 |  | 0.232 | 1.699 | 1.339
SA#60 | コンパクトガン | 12.5 | 0.32
SA#60 | コンパクトガン | 12.5 | 0.3
B-205 | 幅広ガン | 2*90 | 0.15
A#800 | 幅広ガン | 1*630 | 0.1
A#800 | 幅広ガン | 1*180 | 0.1
A#2000 | ミニベロガン | 3*6 | 0.4
S-20 | コンパクトガン | 12.5L | 0.35
GH0.1-0.2 | コンパクトガン | 12.5L | 0.35
#1200 | コンパクトガン | 12.5 | 0.24
#1200 | コンパクトガン | 12.5 | 0.26
#1200 | コンパクトガン | 12.5 | 0.27
#1200 | コンパクトガン | 12.5 | 0.28
#1200 | コンパクトガン | 12.5 | 0.29
#1200 | コンパクトガン | 12.5 | 0.3
#1200 | コンパクトガン | 12.5 | 0.32
#1200 | コンパクトガン | 12.5 | 0.34
#1200 | コンパクトガン | 12.5 | 0.35
#1200 | コンパクトガン | 12.5 | 0.36
#1200 | コンパクトガン | 12.5 | 0.38
#1200 | コンパクトガン | 12.5 | 0.4
SA#60 | コンパクトガン | 12.5 | 0.35
A#800 | 幅広ガン | 1*90 | 0.15 |  | 0.234 | 1.678 | 1.337
A#800 | 幅広ガン | 1*180 | 0.25
B-205 | コンパクトガン | 9.5 | 0.3
B-205 | 幅広ガン | 2*90 | 0.2
B-205 | 幅広ガン | 2*90 | 0.25
B-120 | 幅広ガン | 2*90 | 0.15
B-120 | 幅広ガン | 2*90 | 0.2
B-120 | 幅広ガン | 2*90 | 0.25
B-120 | 幅広ガン | 2.5*60 | 0.4 | 0.5705 | 2.49 | 12.14 | 8.42
B-60 | 幅広ガン | 2.5*60 | 0.4
| 幅広ガン | 1*320 | 0.17
| 幅広ガン | 1*320 | 0.21
| 幅広ガン | 1*320 | 0.25
WA4000SB | 幅広ガン | 1*320 | 0.2 | 0.015105 | 0.08271363 | 0.6123866 | 0.4879046
WA4000SB | 幅広ガン | 1*320 | 0.15 | 0.003641111 | 0.1017001 | 0.6614473 | 0.4940068
0.2
0.15
| 幅広ガン | 1*90 | 0.2
| 幅広ガン | 1*90 | 0.15
| 幅広ガン | 1*90 | 0.25
A#2000 | 幅広ガン | 1*90 | 0.25
A#2000 | 幅広ガン | 1*90 | 0.2
A#2000 | 幅広ガン | 1*90 | 0.15
G-0053 | 幅広ガン | 1*90 | 0.15 | 0.03034444 | 0.534 | 3.593111 | 2.768
G-0053 | 幅広ガン | 1*90 | 0.25 | 0.07387222 | 0.7706667 | 5.601889 | 3.749222
SA#60 | ミニベロガン | 3*12 | 0.35
SA#60 | ミニベロガン | 6*12 | 0.35
A#1000 | 幅広ガン | 1*90 | 0.15
A#1000 | 幅広ガン | 1*90 | 0.25
A#600 | 幅広ガン | 1*90 | 0.15
A#600 | 幅広ガン | 1*90 | 0.25
A#800 | 幅広ガン | 1*90 | 0.25 |  | 0.272 | 1.878 | 1.45
A#320 | 幅広ガン | 1*90 | 0.2 | 0.06028 | 0.66725 | 4.90525 | 4.05125
A#320 | 幅広ガン | 1*90 | 0.15 | 0.03518667 | 0.6321667 | 4.789667 | 3.861833
SA#120 | 幅広ガン | 2*90 | 0.2
A#320 | 幅広ガン | 1*180 | 0.2
S-10 | コンパクトガン | 12.5 | 0.2
A#600 | 幅広ガン | 1*90 | 0.26
A#600 | 幅広ガン | 1*90 | 0.2
A#400 | 幅広ガン | 1*90 | 0.2
A#400 | 幅広ガン | 1*90 | 0.15
BPS-150 | 幅広ガン | 2*400 | 0.1
BPS-150 | 幅広ガン | 2*400 | 0.15
BPS-150 | 幅広ガン | 2*400 | 0.2
WA4000SB | 幅広ガン | 1*320 | 0.1
A#800 | 幅広ガン | 1*160 | 0.15
A#800 | 幅広ガン | 1*160 | 0.2
A#320 | 幅広ガン | 1*160 | 0.15 | 0.03828333 | 0.661 | 4.574 | 3.489333
A#320 | 幅広ガン | 1*160 | 0.2 | 0.0631 | 0.7526667 | 5.107833 | 3.868417
GH01M | 幅広ガン | 2.5*90 | 0.2 | 0.07306667 | 0.99 | 6.61 | 5.206667
WA#6000 | 幅広ガン | 1*90 | 0.05
WA#6000 | 幅広ガン | 1*90 | 0.2
S-20 | コンパクトガン | 12.5L | 0.4
B-205 | 幅広ガン | 1*90 | 0.2
A#600 | 幅広ガン | 1*160 | 0.2 | 0.04671667 | 0.429 | 2.712 | 1.909
A#600 | ミニベロガン | 6*12 | 0.2 | 0.008766667
A#600 | ミニベロガン | 6*12 | 0.25
A#600 | ミニベロガン | 6*12 | 0.3 | 0.02096667
A#600 | ミニベロガン | 6*12 | 0.35
WA#4000 | 幅広ガン | 1*90 | 0.25
| 幅広ガン | 1*630 | 0.15
| 幅広ガン | 1*630 | 0.2
A#800 | 幅広ガン | 1*630 | 0.12
A#800 | 幅広ガン | 1*630 | 0.14
A#800 | 幅広ガン | 1*630 | 0.155
WA4000SB | 幅広ガン | 1*90 | 0.15 |  | 0.07331884 | 0.5754365 | 0.4480327
WA4000SB | 幅広ガン | 1*90 | 0.2 | 0.00785 | 0.078 | 0.62 | 0.479
A#800 | 幅広ガン | 1*630 | 0.15 | 0.01304583 | 0.232 | 1.686 | 1.352
A#800 | 幅広ガン | 1*630 | 0.25 | 0.0366125 | 0.257 | 1.885 | 1.439
A#500 | 幅広ガン | 1*90 | 0.25
A#500 | 幅広ガン | 1*90 | 0.2
A#500 | 幅広ガン | 1*90 | 0.175
GH0.1-0.2 | コンパクトガン | 9.5L | 0.4
GH0.1-0.2 | コンパクトガン | 11L | 0.4
GH0.1-0.2 | コンパクトガン | 12.5L | 0.4 | 1.024125 | 3.54 | 18.89967 | 18.77583
GH0.1-0.2 | 幅広ガン | 2.5*90 | 0.2 | 0.1945778 | 2.442 | 17.17117 | 13.20433
GH0.1-0.2 | 幅広ガン | 2.5*90 | 0.25 | 0.50625
B-120 | コンパクトガン | 9.5 | 0.2
B-120 | コンパクトガン | 9.5 | 0.3
B-120 | コンパクトガン | 9.5 | 0.4
B-205 | 幅広ガン | 1*90 | 0.25
B-205 | 幅広ガン | 1*90 | 0.15
AX-3-15 | 幅広ガン | 1*90 | 0.1
AX-3-15 | 幅広ガン | 1*90 | 0.2 | 0.007 | 0.314 | 2.915 | 1.808
EMB-20 | 幅広ガン | 1*90 | 0.15
EMB-20 | 幅広ガン | 1*90 | 0.25
FZS-150 | 8連マルチガン90° | 9.5 | 0.08
FZS-150 | 8連マルチガン90° | 9.5 | 0.12
FZS-150 | 8連マルチガン90° | 9.5 | 0.14
FZS-150 | 8連マルチガン90° | 9.5 | 0.16
FZS-150 | 8連マルチガン90° | 9.5 | 0.2
FZS-150 | 8連マルチガン90° | 9.5 | 0.3
WA#4000 | 幅広ガン | 1*320 | 0.25 | 0.01036667 | 0.08697057 | 0.6390073 | 0.5193072
A#2000 | 幅広ガン | 1*320 | 0.25 | 0.01430833 | 0.201564 | 1.34003 | 0.9542687
G-0053 | 幅広ガン | 1*90 | 0.225
WA4000SB | 幅広ガン | 1*320 | 0.17
A#320 | 幅広ガン | 1*320 | 0.2 | 0.05385758 | 0.692 | 4.899567 | 4.0567
WA#4000 | 幅広ガン | 1*320 | 0.2 | 0.06955 | 0.1529685 | 1.087027 | 0.8184496
WA#4000 | 幅広ガン | 1*320 | 0.15 | 0.004008333 | 0.07297602 | 0.5382821 | 0.4445374
A#1200 | 幅広ガン | 1*90 | 0.25
A#1200 | 幅広ガン | 1*90 | 0.2
A#1200 | 幅広ガン | 1*90 | 0.15
GH01M | 幅広ガン | 2.5*90 | 0.25
GH01M | 幅広ガン | 2.5*90 | 0.15
GH0.1-0.2 | コンパクトガン | 12.5L | 0.25
A#400 | 幅広ガン | 1*90 | 0.25
A#320 | 幅広ガン | 1*90 | 0.25 | 0.08248333 | 0.69275 | 5.376333 | 4.313417
A#1200 | 幅広ガン | 1*320 | 0.2 | 0.01774167 | 0.1963666 | 1.352501 | 1.130007
GC#2000 | コンパクトガン | 12.5L | 0.2
WA#2000 | 幅広ガン | 1*90 | 0.25
WA#800 | 幅広ガン | 1*90 | 0.25
A#800 | 幅広ガン | 1*630 | 0.13
S-10 | 幅広ガン | 2.5*90 | 0.25
S-10 | 幅広ガン | 2.5*90 | 0.4
S-20 | 幅広ガン | 2.5*90 | 0.25
S-20 | 幅広ガン | 2.5*90 | 0.4
WA4000SB | 幅広ガン | 1*320 | 0.25 | 0.010675 | 0.1260321 | 0.8285714 | 0.607729
TYPEⅢ80/100 | 幅広ガン | 2*90 | 0.25
TYPEⅢ80/100 | 幅広ガン | 2*90 | 0.1
AX-25 | コンパクトガン | 9.5L | 0.2
AX-25 | コンパクトガン | 9.5L | 0.25
AX-25 | コンパクトガン | 9.5L | 0.15
GH0.1-0.2 | コンパクトガン | 11L | 0.3
GH0.1-0.2 | コンパクトガン | 11L | 0.25
WA#4000 | 幅広ガン |  | 0.1
WA#4000 | 幅広ガン |  | 0.12
WA#4000 | 幅広ガン |  | 0.15
WA#4000 | 幅広ガン |  | 0.2
WA#3000 | 幅広ガン | 1*320 | 0.25 | 0.01458333 | 0.08 | 0.648 | 0.492
WA#3000 | 幅広ガン | 1*320 | 0.22
WA#3000 | 幅広ガン | 1*320 | 0.19
A#320 | 幅広ガン | 1*320 | 0.25 | 0.04676667 | 0.7223333 | 5.437667 | 4.069667
WA#4000 | 幅広ガン |  | 0.16
WA#4000 | 幅広ガン |  | 0.18
WA#4000 | 幅広ガン |  | 0.22
A#2000 | 幅広ガン |  | 0.15
A#2000 | 幅広ガン |  | 0.25
SA#120 | コンパクトガン | 8L | 0.4
GH0.1-0.2 | コンパクトガン | 8L | 0.4
A#800 | 幅広ガン | 1*90 | 0.16
A#600 | 幅広ガン | 1*90 | 0.175
A#600 | 幅広ガン | 1*90 | 0.225
A#500 | 幅広ガン | 1*90 | 0.15
A#500 | 幅広ガン | 1*90 | 0.225
WA4000SB | 幅広ガン | 1*180 | 0.19
WA4000SB | 幅広ガン | 1*180 | 0.21
WA4000SB | 幅広ガン | 1*180 | 0.23
WA4000SB | 幅広ガン | 1*180 | 0.25
GH0.1-0.2 | コンパクトガン | 12.5SL | 0.4
GH20 | コンパクトガン | 12.5SL | 0.4
TYPEⅢ80/100 | 幅広ガン | 1*90 | 0.2 |  | 1.703 | 9.572667 | 6.310333
TYPEⅢ80/100 | 幅広ガン | 1*90 | 0.25
GH20 | コンパクトガン | 12.5L | 0.3
GH20 | コンパクトガン | 12.5L | 0.25
G-0053 | 幅広ガン | 1*160 | 0.18
G-0053 | 幅広ガン | 1*160 | 0.23
G-0053 | 幅広ガン | 1*160 | 0.28
G-0053 | 幅広ガン | 1*160 | 0.32
A#800 | 幅広ガン | 1*630 | 0.3
WA#3000 | 幅広ガン | 1*90 | 0.2
A#1500 | 幅広ガン | 1*90 | 0.2
ACS-3R | 幅広ガン | 2*90 | 0.15
ACS-3R | 幅広ガン | 2*90 | 0.2
ACS-3R | 幅広ガン | 2*90 | 0.25
ACS-3R | 幅広ガン | 2*90 | 0.175
ACS-3R | 幅広ガン | 2*90 | 0.225
WA4000SB | 幅広ガン | 1*320 | 0.175
WA4000SB | 幅広ガン | 1*320 | 0.225
A#320 | 幅広ガン | 1*320 | 0.15 | 0.04355833 | 0.714 | 5.011 | 4.138333
A#500 | ミニベロガン | 6*12 | 0.15
A#500 | ミニベロガン | 6*12 | 0.2 | 0.0105 | 0.3 | 2.1 | 1.333
A#500 | ミニベロガン | 6*12 | 0.35
A#800 | 幅広ガン | 1*630 | 0.26
A#800
GH050 |  |  | 0.25
GH050 |  |  | 0.15
GH01M |  |  | 0.25
GH01M |  |  | 0.15
SA#220 | 幅広ガン | 2*90 | 0.15 | 0.02883333 | 0.7466667 | 6.143333 | 4.6
SA#220 | 幅広ガン | 2*90 | 0.1
SA#220 | 幅広ガン | 2*90 | 0.2 | 0.07015 | 0.87 | 6.423333 | 5.06
A#320 | 幅広ガン | 2*90 | 0.15
A#320 | 幅広ガン | 2*90 | 0.1
A#320 | 幅広ガン | 2*90 | 0.2
A#2000 | 幅広ガン | 1*630 | 0.15
A#800 | 幅広ガン | 1*320 | 0.15
B300 | 幅広ガン | 2*90 | 0.15
B300 | 幅広ガン | 2*90 | 0.175
B300 | 幅広ガン | 2*90 | 0.2
B300 | 幅広ガン | 2*90 | 0.225
B300 | 幅広ガン | 2*90 | 0.25
EMB-20 | 幅広ガン | 1*90 | 0.175
EMB-20 | 幅広ガン | 1*90 | 0.225
TYPEⅢ80/100 | 幅広ガン | 1*90 | 0.15
TYPEⅢ60/80 | 幅広ガン | 1*90 | 0.2
A#2000 | 幅広ガン | 1*320 | 0.199
A#800 | 幅広ガン | 1*630 | 0.204
A#320 | コンパクトガン | 12.5L | 0.3 | 0.08273333 | 0.4966667 | 3.893333 | 2.936667
G-0053 | 幅広ガン | 1*90 | 0.12
G-0053 | 幅広ガン | 1*90 | 0.16
SA#60 | コンパクトガン | 12.5L | 0.3
G-0053 | 幅広ガン | 2.5*60 | 0.25
G-0053 | 幅広ガン | 2.5*60 | 0.3
G-0053 | 幅広ガン | 2.5*60 | 0.35
G-0053 | 幅広ガン | 2.5*100P | 0.25
G-0053 | 幅広ガン | 2.5*100 | 0.23
A#320 | コンパクトガン | 12.5L | 0.2 | 0.03388333 | 0.36 | 2.616667 | 1.893333
A#320 | コンパクトガン | 12.5L | 0.4 | 0.1611 | 0.6066667 | 4.376667 | 3.36
WA4000SB | 幅広ガン | 1*320 | 0.02
WA4000SB | 幅広ガン | 1*320 | 0.05
GH0.1-0.2 | コンパクトガン | 12.5L | 0.2 | 0.09875 | 1.763167 | 10.85317 | 11.00917
GH0.1-0.2 | コンパクトガン | 12.5L | 0.3 | 0.548675 | 2.876833 | 16.10083 | 15.8535
TYPEⅢ100/200 | 幅広ガン | 2*90 | 0.2
TYPEⅢ80/100 | 幅広ガン | 2*90 | 0.2
G-0053 | 幅広ガン | 2.5*100P | 0.23
G-0053 | 幅広ガン | 2.5*100P | 0.13
GH01M | 幅広ガン | 2.5*180 | 0.2 | -0.08803333 | 1.076667 | 7.893333 | 6.396667
GH01M | 幅広ガン | 2.5*180 | 0.3 | -0.27625 | 1.533333 | 10.91333 | 8.543333
GH01M | 幅広ガン | 2.5*180 | 0.4 | -0.55455 | 1.753333 | 12.32667 | 9.67
GH01M | 幅広ガン | 2.5*180 | 0.25
GH0.1-0.2 | 幅広ガン | 2.5*180 | 0.2 | -0.1517667 | 0.5666667 | 3.246667 | 2.566667
GH0.1-0.2 | 幅広ガン | 2.5*180 | 0.3 | -0.4044 | 2.173333 | 16.16333 | 11.69
GH0.1-0.2 | 幅広ガン | 2.5*180 | 0.4 | -0.6204 | 4.05 | 26.75667 | 18.53
GH0.1-0.2 | 幅広ガン | 2.5*180 | 0.25
GH0.1-0.2 | 幅広ガン | 2.5*90 | 0.4 | 0.2796421 | 3.5505 | 23.5605 | 18.72383
GH0.1-0.2 | 幅広ガン | 2.5*90 | 0.45
GH01M | コンパクトガン | 12.5L | 0.2 | 0.07485 | 0.9366667 | 7.083333 | 5.553333
GH01M | コンパクトガン | 12.5L | 0.3 | 0.3915 | 1.44 | 10.00333 | 7.66
GH01M | コンパクトガン | 12.5L | 0.4 | 0.85415 | 1.7 | 11.95667 | 8.876667
GH01M | コンパクトガン | 12.5L | 0.15
TYPEⅢ80/100 | 幅広ガン | 1*90 | 0.23
A#2000 | 幅広ガン | 1*320 | 0.05
A#240 | 幅広ガン | 2*320 | 0.25 | 0.0815
A#240 | 幅広ガン | 2*320 | 0.2 | 0.0552
A#240 | 幅広ガン | 2*320 | 0.15 | 0.0327
B-205 | 幅広ガン | 1*320 | 0.25 | 0.0484 | 0.71 | 4.33 | 2.96
B-205 | 幅広ガン | 1*320 | 0.2 | 0.03085 | 0.63 | 3.73 | 2.54
B-205 | 幅広ガン | 1*320 | 0.15 | 0.01595 | 0.56 | 3.49 | 2.31
G-0045 | 幅広ガン | 1*90 | 0.12
G-0045 | 幅広ガン | 1*90 | 0.15 | 0.007483333 | 0.573 | 3.800333 | 3.080333
G-0045 | 幅広ガン | 1*90 | 0.2 | 0.01436667 | 0.606 | 4.333333 | 3.459333
G-0045 | 幅広ガン | 1*90 | 0.25 | 0.02191667 | 0.6753333 | 4.725667 | 3.742667
SA#220 | 幅広ガン | 2*320 | 0.15 | 0.03695
SA#220 | 幅広ガン | 2*320 | 0.2 | 0.06598333
SA#220 | 幅広ガン | 2*320 | 0.25 | 0.0967
SA#220 | コンパクトガン | 9.5 | 0.35
SA#120 | コンパクトガン | 9.5 | 0.35
AX-25 | コンパクトガン | 9.5 | 0.25
AX-25 | コンパクトガン | 9.5 | 0.2 | 0.00615 | 0.488 | 3.458667 | 2.673
AX-25 | コンパクトガン | 9.5 | 0.3 | 0.06723333 | 1.111667 | 7.058 | 5.618667
AX-25 | コンパクトガン | 9.5 | 0.4 | 0.1647833 | 1.973333 | 11.09133 | 8.944333
A#320 | コンパクトガン | 12.5Ｌ | 0.2 | 0.02653333 | 0.4443333 | 3.096667 | 2.064667
A#320 | コンパクトガン | 12.5Ｌ | 0.3 | 0.06973333 | 0.4946667 | 3.697 | 2.894667
A#320 | コンパクトガン | 12.5Ｌ | 0.4 | 0.1498 | 0.531 | 3.854667 | 3.106
GH01M | 幅広ガン | 2.5*90 | 0.3 | 0.2362 | 1.303333 | 9.023333 | 7.213333
GH01M | 幅広ガン | 2.5*90 | 0.4 | 0.4503 | 1.716667 | 11.19333 | 8.943333
GH01M | 幅広ガン | 2.5*90 | 0.23
EMB-10 | 幅広ガン | 1*320 | 0.1
EMB-10 | 幅広ガン | 1*320 | 0.15 | 0.0009583333
EMB-10 | 幅広ガン | 1*320 | 0.2 | 0.002066667
EMB-10 | 幅広ガン | 1*320 | 0.25 | 0.003166667
FBA-150 | 幅広ガン | 2*60 | 0.2
FBA-150 | 幅広ガン | 2*60 | 0.25
FBA-150 | 幅広ガン | 2*60 | 0.3 | 0.0916
B-400 | 幅広ガン | 2*60 | 0.3 | 0.00225
B-400 | 幅広ガン | 2*60 | 0.4
B-205 | 幅広ガン | 2*31 | 0.1
B-205 | 幅広ガン | 2*31 | 0.15
B-205 | 幅広ガン | 2*31 | 0.2
B-205 | 幅広ガン | 2*31 | 0.25
B-120 | ミニベロガン | 6*12 | 0.2 | 0.01086667
B-120 | ミニベロガン | 6*12 | 0.25
B-120 | ミニベロガン | 6*12 | 0.3 | 0.0411
B-120 | ミニベロガン | 6*12 | 0.35
B-120 | ミニベロガン | 6*12 | 0.4 | 0.06941667
A#320 | ミニベロガン | 6*12 | 0.2 | 0.01355 | 0.5266667 | 3.783333 | 2.71
A#320 | ミニベロガン | 6*12 | 0.25
A#320 | ミニベロガン | 6*12 | 0.3 | 0.03623333 | 0.5366667 | 3.943333 | 3.173333
A#320 | ミニベロガン | 6*12 | 0.35
A#320 | ミニベロガン | 6*12 | 0.4 | 0.06581667 | 0.5333333 | 4.213333 | 3.32
WA4000SB | 幅広ガン | 1*320 | 0.204 | 0.006916667 | 0.07975347 | 0.5890804 | 0.4788281
A#800 | 幅広ガン | 1*320 | 0.2 | 0.02180128 | 0.2741538 | 1.945377 | 1.472785
A#800 | 幅広ガン | 1*320 | 0.1
A#800 | 幅広ガン | 1*320 | 0.24
A#2000 | 幅広ガン | 1*320 | 0.24
A#2000 | 幅広ガン | 320*1.0 | 0.12
A#2000 | 幅広ガン | 320*1.0 | 0.15
A#2000 | 幅広ガン | 320*1.0 | 0.2 | 0.0149 | 0.1406196 | 1.083598 | 0.8770507
A#800 | 幅広ガン | 320*1.0 | 0.2 |  | 0.237 | 1.737 | 1.357
A#800 | 幅広ガン | 320*1.0 | 0.12
A#800 | 幅広ガン | 320*1.0 | 0.15
A#320 | 幅広ガン | 1*90 | 0.12
WA4000SB | 幅広ガン | 320*1.0 | 0.2 | 0.007714583 | 0.0926 | 0.6752 | 0.5156
WA4000SB | 幅広ガン | 320*1.0 | 0.15
A#2000 | 幅広ガン | 320*1.0 | 0.25
A#800 | 幅広ガン | 320*1.0 | 0.25
A#1200 | 幅広ガン | 1*630 | 0.15 | 0.01080833 | 0.1677834 | 1.248528 | 0.9633873
A#1200 | 幅広ガン | 1*630 | 0.2 | 0.02005833 | 0.1842769 | 1.315773 | 1.063652
A#1200 | 幅広ガン | 1*630 | 0.25 | 0.03069167 | 0.1936429 | 1.437841 | 1.094222
A#1200 | 幅広ガン | 1*630 | 0.19
A#320 | 幅広ガン | 1*320 | 0.1
G-0090 | 幅広ガン | 1*90 | 0.25 | 0.01379167 | 0.7596667 | 5.137667 | 3.812833
G-0090 | 幅広ガン | 1*90 | 0.2 | 0.010775 | 0.7528333 | 5.457167 | 3.921333
G-0090 | 幅広ガン | 1*90 | 0.15 | 0.009933333 | 0.6585 | 4.715167 | 3.569667
WA4000SB | 幅広ガン | 320*1.0 | 0.25
WA4000SB | 幅広ガン | 320*1.0 | 0.1
TZ-B180 | 幅広ガン | 2*90 | 0.2
TZ-B180 | 幅広ガン | 2*90 | 0.1
SA#120 | 幅広ガン | 2*160 | 0.15 | 0.02960833 | 1.0665 | 7.829167 | 6.205
SA#120 | 幅広ガン | 2*160 | 0.2 | 0.08760833 | 1.5285 | 10.49733 | 8.377
SA#120 | 幅広ガン | 2*160 | 0.25 | 0.1541583 | 1.922333 | 12.70967 | 10.0695
A#800 | 幅広ガン | 1*320 | 0.13
TZ-B180 | 幅広ガン | 2.5*60 | 0.2
TZ-B180 | 幅広ガン | 2.5*60 | 0.3
MPR-LU1 | 幅広ガン | 2*90 | 0.2
MPR-LU1 | 幅広ガン | 2*90 | 0.1
MPR-LU1 | 幅広ガン | 2*90 | 0.05
MPR-LU1 | 幅広ガン | 2*90 | 0.08
MPR-LU1 | 幅広ガン | 2*90 | 0.09
LPS-５０C | 幅広ガン | 1*90 | 0.15
LPS-５０C | 幅広ガン | 1*90 | 0.1
LPS-５０C | 幅広ガン | 1*90 | 0.05
G-0053 | 幅広ガン | 1*90 | 0.1
G-0053 | 幅広ガン | 1*90 | 0.05
B-120 | 幅広ガン | 2.5*60 | 0.2 | 0.1216 | 1.12 | 5.97 | 4.02
B-120 | 幅広ガン | 2.5*60 | 0.25
B-120 | 幅広ガン | 2.5*60 | 0.3 | 0.3345 | 1.85 | 9.54 | 6.22
G-0150 | 幅広ガン | 1*90 | 0.15 | 0.003816667 | 0.8433333 | 5.251 | 3.844333
G-0150 | 幅広ガン | 1*90 | 0.2 | 0.0114 | 1.134667 | 7.334667 | 5.107
G-0150 | 幅広ガン | 1*90 | 0.25 | 0.02118333 | 1.279 | 7.939667 | 5.735667
G-0053 | 幅広ガン | 2.5*60 | 0.15
G-0053 | 幅広ガン | 2.5*60 | 0.2
G-0053 | 幅広ガン | 1*90 | 0.3
A#2000 | 幅広ガン | 1*90 | 0.19
A#2000 | 幅広ガン | 1*90 | 0.24
A#600 | ミニベロガン | 6*12 | 0.4 | 0.03946667
A#600 | 幅広ガン | 1*160 | 0.15 | 0.02686667 | 0.391 | 2.429 | 1.716
A#600 | 幅広ガン | 1*160 | 0.25 | 0.06344167 | 0.43 | 2.659 | 1.975
SA#60 | コンパクトガン | 9.5 | 0.3
G-0053 | コンパクトガン | 9.5 | 0.3
MMP-400 | 幅広ガン | 2.5*60 | 0.15
MMP-400 | 幅広ガン | 2.5*60 | 0.2
MMP-400 | 幅広ガン | 2.5*60 | 0.25
MMP-400 | 幅広ガン | 2.5*60 | 0.3
MMP-400 | 幅広ガン | 2.5*60 | 0.35
MMP-400 | 幅広ガン | 1*90 | 0.15
MMP-400 | 幅広ガン | 1*90 | 0.2
MMP-400 | 幅広ガン | 1*90 | 0.25
MMP-400 | 幅広ガン | 1*90 | 0.3
MMP-400 | 幅広ガン | 2.5*100 | 0.2
MMP-400 | 幅広ガン | 2.5*100 | 0.3
A#800 | コンパクトガン | 12.5 | 0.2 | 0.01445 | 0.09498735 | 0.7009303 | 0.5728306
A#800 | コンパクトガン | 12.5 | 0.3 | 0.030025 | 0.1668799 | 1.181315 | 0.9248702
A#800 | コンパクトガン | 12.5 | 0.4 | 0.046475 | 0.2078302 | 1.440716 | 1.118948
A#800 | コンパクトガン | 12.5 | 0.1
A#800 | コンパクトガン | 12.5 | 0.25
GH0.1-0.2 | 幅広ガン | 2.5*90 | 0.415
GH0.1-0.2 | 幅広ガン | 2.5*90 | 0.357
GH0.1-0.2 | 幅広ガン | 2.5*90 | 0.343
GH0.1-0.2 | 幅広ガン | 2.5*90 | 0.371
MM-M80 | 幅広ガン | 1*90 | 0.23
MM-M80 | 幅広ガン | 1*90 | 0.2
FS-180 | 幅広ガン | 1*90 | 0.23
FS-180 | 幅広ガン | 1*90 | 0.2
水 | 幅広ガン | 1*320 | 0.252
WA#3000 | 幅広ガン | 1*320 | 0.2 | 0.009641667 | 0.087 | 0.644 | 0.523
WA#3000 | 幅広ガン | 1*320 | 0.15 | 0.0052 | 0.099 | 0.699 | 0.562
WA4000SB | 幅広ガン | 1*320 | 0.12
MMP-400 | 幅広ガン | 100×2.5 | 0.2
MMP-400 | 幅広ガン | 100×2.5 | 0.25
MMP-400 | 幅広ガン | 100×2.5 | 0.3
MMP-400 | 幅広ガン | 100×2.5 | 0.35
A#320 | 幅広ガン | 1*160 | 0.1
A#800 | コンパクトガン | 12.5L | 0.2 | 0.02035833 | 0.1056667 | 0.6933333 | 0.4803333
A#800 | コンパクトガン | 12.5L | 0.3 | 0.068275 | 0.2493333 | 1.577667 | 1.165333
A#800 | コンパクトガン | 12.5L | 0.4 | 0.1365583 | 0.3466667 | 2.007 | 1.392
AX-3-15 | 幅広ガン | 1*90 | 0.15 | 0.003908333 | 0.272 | 2.488 | 1.64
AX-3-15 | 幅広ガン | 1*90 | 0.25 | 0.01041667 | 0.318 | 2.715 | 1.758
B-120 | 幅広ガン | 2*180 | 0.2
AX-50 | 幅広ガン | 2*180 | 0.2
B-120 | 幅広ガン | 2.5*60 | 0.35
A#320 | 幅広ガン | 1*160 | 0.25 | 0.09035 | 0.81875 | 5.329 | 4.062667
B-120 | ミニベロガン | 6＊12 | 0.2 | 0.007 | 0.56 | 3.18 | 2.18
B-120 | ミニベロガン | 6＊12 | 0.25
B-120 | ミニベロガン | 6＊12 | 0.3 | 0.033 | 1.03 | 5.54 | 3.96
B-120 | ミニベロガン | 6＊12 | 0.35
B-120 | ミニベロガン | 6＊12 | 0.4 | 0.062 | 1.22 | 5.99 | 4.12
WA#2500 | 幅広ガン | 1.5*90 | 0.12
WA#2500 | 幅広ガン | 1.5*90 | 0.16
WA#2500 | 幅広ガン | 1.5*90 | 0.15 | 0.0075 | 0.084 | 0.64 | 0.522
WA#2500 | 幅広ガン | 1.5*90 | 0.2 | 0.0128 | 0.089 | 0.655 | 0.554
WA#2500 | 幅広ガン | 1.5*90 | 0.25 | 0.0176 | 0.099 | 0.716 | 0.597
SA#220 | 幅広ガン | 2*90 | 0.25 | 0.1096833 | 0.9266667 | 7.366667 | 5.69
TZ-B90 | 幅広ガン | 2.5*90 | 0.4
FS180C | 幅広ガン | 1*90 | 0.23
GH0.1-0.2 | 幅広ガン | 2.5*90 | 0.35
SA#220 | 幅広ガン | 1*90 | 0.15 | 0.03208333 | 0.9873333 | 6.965 | 5.190667
SA#220 | 幅広ガン | 1*90 | 0.2 | 0.07398333 | 1.103 | 9.106333 | 6.647667
SA#220 | 幅広ガン | 1*90 | 0.25 | 0.1024 | 1.146667 | 8.625333 | 6.657333
GH050 | 幅広ガン | 2.5*90 | 0.2 | 0.0751 | 0.6876667 | 6.130333 | 4.369
GH050 | 幅広ガン | 2.5*90 | 0.3 | 0.1723667 | 0.809 | 6.097667 | 4.853
GH050 | 幅広ガン | 2.5*90 | 0.4 | 0.30345 | 0.8986667 | 6.840667 | 5.138667
GH050 | 幅広ガン | 2.5*90 | 0.17 |  | 0.672 | 5.076 | 3.748
GH050 | 幅広ガン | 2.5*90 | 0.05
DAP440CN | 幅広ガン | 2.5*90 | 0.17
A#320 | 幅広ガン | 1*160 | 0.13
SA#180 | 幅広ガン | 1*320 | 0.15 | 0.0521 | 1.103 | 7.903 | 6.407
SA#180 | 幅広ガン | 1*320 | 0.2 | 0.07395667 | 1.2611 | 8.2779 | 6.557613
SA#180 | 幅広ガン | 1*320 | 0.25 | 0.1507 | 1.433 | 10.23 | 8.073
SA#180 | 幅広ガン | 1*320 | 0.22
SA#180 | 幅広ガン | 1*320 | 0.18
WA#80 | ミニベロガン | 4*7 | 0.2
WA#80 | ミニベロガン | 4*7 | 0.3
WA#80 | ミニベロガン | 4*7 | 0.4
A#2000 | 幅広ガン | 1*160 | 0.15 | 0.01068333 | 0.151 | 1.11 | 0.92
A#2000 | 幅広ガン | 1*160 | 0.2 | 0.01573333 | 0.154 | 1.115 | 0.9
A#2000 | 幅広ガン | 1*160 | 0.25 | 0.02639167 | 0.181 | 1.296 | 1.05
B-120 | 幅広ガン | 2*160 | 0.15 | 0.0192 | 0.753 | 4.413 | 2.817
B-120 | 幅広ガン | 2*160 | 0.2 | 0.0519 | 1.243 | 6.737 | 4.413
B-120 | 幅広ガン | 2*160 | 0.25 | 0.093 | 1.44 | 7.633 | 5.02
GC#600 | コンパクトガン | 9.5 | 0.2 | 0.0248 | 0.403 | 2.097 | 1.537
GC#600 | コンパクトガン | 9.5 | 0.3 | 0.0762 | 0.387 | 2.457 | 1.51
GC#600 | コンパクトガン | 9.5 | 0.4 | 0.1469 | 0.347 | 2.463 | 1.607
GC#600 | コンパクトガン | 9.5 | 0.25
GC#600 | コンパクトガン | 9.5 | 0.35
GC#600 | コンパクトガン | 9.5 | 0.28
GC#600 | コンパクトガン | 9.5 | 0.33
GC#600 | コンパクトガン | 9.5 | 0.38
TYPEⅢ40/60 | ミニベロガン | 6*12 | 0.2
TYPEⅢ40/60 | ミニベロガン | 6*12 | 0.3
TYPEⅢ40/60 | ミニベロガン | 6*12 | 0.4
TYPEⅢ30/40 | ミニベロガン | 6*12 | 0.4
A#320 | 幅広ガン | 1*90
TYPEⅢ80/100 | 幅広ガン | 90×1.0 | 0.15
TYPEⅢ80/100 | 幅広ガン | 90×1.0 | 0.2
TYPEⅢ80/100 | 幅広ガン | 90×1.0 | 0.25
TYPEⅢ80/100 | 幅広ガン | 90×1.0 | 0.3
TYPEⅢ80/100 | 幅広ガン | 90×1.0 | 0.35
TYPEⅢ60/80 | 幅広ガン | 60×2.5 | 0.2
TYPEⅢ60/80 | 幅広ガン | 60×2.5 | 0.25
TYPEⅢ60/80 | 幅広ガン | 60×2.5 | 0.3
TYPEⅢ60/80 | 幅広ガン | 60×2.5 | 0.35
TYPEⅢ60/80 | 幅広ガン | 60×2.5 | 0.4
A#500 | ミニベロガン | 6*12 | 0.3 | 0.0389 | 0.317 | 2.087 | 1.377
A#500 | ミニベロガン | 6*12 | 0.4 | 0.0687 | 0.303 | 2.007 | 1.39
WA4000SB | 幅広ガン | 1*320 | 0.13
WA4000SB | 幅広ガン | 1*320 | 0.23
A#1200 | 幅広ガン | 1*320 | 0.25 | 0.0269 | 0.2000411 | 1.468377 | 1.171696
A#1200 | 幅広ガン | 1*320 | 0.15 | 0.00975 | 0.1944373 | 1.387071 | 1.103283
A#320 | コンパクトガン | 9.5 | 0.4 | 0.172725 | 0.6683333 | 4.736167 | 3.748167
SA#100 | コンパクトガン | 9.5 | 0.4 | 0.24595 | 1.937333 | 13.74933 | 9.946333
GH0.1-0.2 | コンパクトガン | 9.5 | 0.4 | 0.2947 | 2.310333 | 15.865 | 11.268
GH20 | コンパクトガン | 9.5 | 0.4 | 0.4141 | 3.838333 | 22.86433 | 16.54533
GH0.1-0.2 | コンパクトガン | 9.5 | 0.2
GH20 | コンパクトガン | 9.5 | 0.2
A#800 | コンパクトガン | 9.5 | 0.2 | 0.012025 | 0.128 | 0.959 | 0.775
A#800 | コンパクトガン | 9.5 | 0.3 | 0.04295 | 0.27 | 1.8 | 1.394
A#800 | コンパクトガン | 9.5 | 0.4 | 0.08865833 | 0.332 | 2.429 | 1.647
A#320 | コンパクトガン | 9.5 | 0.2 | 0.0265 | 0.4656667 | 3.342 | 2.236
A#320 | コンパクトガン | 9.5 | 0.3 | 0.1405833 | 0.607 | 4.63 | 3.47
SA#180 | 幅広ガン | 1*160 | 0.15 | 0.0439 | 1.088 | 8.168 | 6.539
SA#180 | 幅広ガン | 1*160 | 0.2 | 0.0841 | 1.367 | 9.945 | 7.87
SA#180 | 幅広ガン | 1*160 | 0.25 | 0.1052 | 1.507 | 11.517 | 8.65
GH0.1-0.2 | 幅広ガン | 2.5*90 | 0.15 | 0.17945

## 装置データ
装置 | ｶﾞﾝ名称 | ﾉｽﾞﾙｻｲｽﾞ | ｴｱ圧 （R圧） [MPa] | エア消費量-平均 | ポンプ圧-平均 | スラリー流量-平均
RB-3 | コンパクトガン | 12.5L | 0.35 | 1.746 | 0.19 | 16
RB-3 | コンパクトガン | 12.5L | 0.4 | 1.849 | 0.1803333 | 14.04
ラムダ | 幅広ガン | 1*320 | 0.18 | 3.08016 | 0.1434
Jr. A | 幅広ガン | 1*90 | 0.2 | 0 | 0.17275
RB-5 | 幅広ガン | 1*160 | 0.2 | 1.3223625 | 0.1623333 | 11.63333
RB-5 | 幅広ガン | 1*160 | 0.15 | 1.422155 | 0.113 | 9.266667
ラムダ Type Ⅱ | 幅広ガン | 1*320 | 0.2 | 3.370198 | 0.1775217 | 23.10714
RB-5 | 幅広ガン | 1*180 | 0.1 | 1.1456 | 0.069 | 11.5
RB-5 | 幅広ガン | 1*180 | 0.2 | 1.90456 | 0.1606667 | 14.78
ラムダ Type Ⅱ | 幅広ガン | 1*320 | 0.1 | 1.923612 | 0.091 | 18.53846
ラムダ Type Ⅱ | 幅広ガン | 1*320 | 0.15 | 2.723365 | 0.1309091 | 19.61905
シグマ | 幅広ガン | 1*630 | 0.2 | 6.16925 | 0.1682 | 37
RB-5 | 幅広ガン | 1*180 | 0.15 | 1.61995 |  | 13.1
ラムダ | 幅広ガン | 1*320 | 0.175 | 3.0225 | 0.132
シグマ | 幅広ガン | 1*630 | 0.25 | 7.811363 | 0.20575
シグマ | 幅広ガン | 1*630 | 0.15 | 4.882793 | 0.1244545
RB-3 | 幅広ガン | 2.5*90 | 0.3 | 2.33925 | 0.17975 | 21.825
ゼータ | 幅広ガン | 1*320 | 0.2 | 3.604116 | 0.1588519
RB-1 | コンパクトガン | 12.5 | 0.32 | 1.06168 | 0.2 | 24.1
RB-1 | コンパクトガン | 12.5 | 0.3 | 0.9752 | 0.2 | 24.8
mini PFE 100 | 幅広ガン | 2*90 | 0.15 | 0.98679 | 0.1
シグマ | 幅広ガン | 1*630 | 0.1 | 4.026352 | 0.086
RB-2 | 幅広ガン | 1*180 | 0.1 | 1.1102 | 0.087 | 9.8
Jr. B | ミニベロガン | 3*6 | 0.4 | 0 | 0.15
RB-6 | コンパクトガン | 12.5L | 0.35 | 1.60912 | 0.2 | 15
RB-5 | コンパクトガン | 12.5 | 0.24 | 0.7339 | 0.2 | 29.1
RB-5 | コンパクトガン | 12.5 | 0.26 | 0.8592 | 0.2 | 27.4
RB-5 | コンパクトガン | 12.5 | 0.27 | 0.93975 | 0.2 | 25.9
RB-5 | コンパクトガン | 12.5 | 0.28 | 1.0024 | 0.2 | 25.4
RB-5 | コンパクトガン | 12.5 | 0.29 | 1.074 | 0.2 | 24.7
RB-5 | コンパクトガン | 12.5 | 0.3 | 1.015375 | 0.19 | 26.4
RB-5 | コンパクトガン | 12.5 | 0.32 | 1.24405 | 0.2 | 22.3
RB-5 | コンパクトガン | 12.5 | 0.34 | 1.34787 | 0.2 | 21.6
RB-5 | コンパクトガン | 12.5 | 0.35 | 1.40515 | 0.2 | 20.9
RB-5 | コンパクトガン | 12.5 | 0.36 | 1.44453 | 0.2 | 20.5
RB-5 | コンパクトガン | 12.5 | 0.38 | 1.54835 | 0.2 | 19.5
RB-5 | コンパクトガン | 12.5 | 0.4 | 1.457 | 0.19 | 21.65
WLS-M | 幅広ガン | 2.5*90 | 0.3 | 4.37 | 0.2
RB-1 | コンパクトガン | 12.5 | 0.35 | 1.1592 | 0.18 | 20.3
ゼータ | 幅広ガン | 1*320 | 0.15 | 3.086037 | 0.1154286 | 18.2
Jr. A | 幅広ガン | 1*90 | 0.15 | 0 | 0.1245
RB-5 | 幅広ガン | 1*180 | 0.25 | 2.320735 | 0.207 | 13
ココット C | コンパクトガン | 9.5 | 0.3 | 0
Jr. B | 幅広ガン | 2*90 | 0.15 | 0 | 0.1296667
Jr. B | 幅広ガン | 2*90 | 0.2 | 0 | 0.15675
Jr. B | 幅広ガン | 2*90 | 0.25 | 0 | 0.1933333
RB-6 | 幅広ガン | 2*90 | 0.15 | 0.8136 | 0.16 | 25
RB-6 | 幅広ガン | 2*90 | 0.2 | 1.3888 | 0.12 | 14.33333
RB-6 | 幅広ガン | 2*90 | 0.25 | 1.5368 | 0.16 | 15
RB-6 | 幅広ガン | 2.5*60 | 0.4 | 3.350213 | 0.24 | 5.8
ラムダ Type Ⅱ | 幅広ガン | 1*320 | 0.17 | 3.3238975 | 0.156 | 20
ラムダ Type Ⅱ | 幅広ガン | 1*320 | 0.21 | 3.69434 | 0.195 | 24
ラムダ Type Ⅱ | 幅広ガン | 1*320 | 0.25 | 3.988875 | 0.2272727 | 27.45455
RB-5 | 幅広ガン | 1*90 | 0.2 | 0.47335 | 0.16 | 5.15
RB-5 | 幅広ガン | 1*90 | 0.15 | 0.2840867 | 0.136 | 3.6
|  |  | 0.2 | 0
|  |  | 0.15 | 0
Jr. B | 幅広ガン | 1*90 | 0.2 | 0.059375 | 0.1625
mini PFE 100 | 幅広ガン | 1*90 | 0.15 | 0.8574081 | 0.1264286
mini PFE 100 | 幅広ガン | 1*90 | 0.2 | 1.0158272 | 0.16904
mini PFE 100 | 幅広ガン | 1*90 | 0.25 | 1.062083 | 0.2097895
RB-2 | 幅広ガン | 1*90 | 0.25 | 0.9970673 | 0.2292222 | 6.94
RB-2 | 幅広ガン | 1*90 | 0.2 | 0.77175 | 0.1794444 | 5.681818
RB-2 | 幅広ガン | 1*90 | 0.15 | 0.7577338 | 0.1305455 | 4.807692
Jr. B | 幅広ガン | 1*90 | 0.15 | 0 | 0.1251429
Jr. B | 幅広ガン | 1*90 | 0.25 | 0 | 0.18025
RB-1 | ミニベロガン | 3*12 | 0.35 | 0.6716 | 0.2 | 9
RB-1 | ミニベロガン | 6*12 | 0.35 | 0.598 | 0.2 | 11
RB-5 | 幅広ガン | 1*90 | 0.25 | 1.2087 | 0.21 | 6.266667
RB-3 | コンパクトガン | 12.5 | 0.2 | 0.549 | 0.2
mini PFE 100 | 幅広ガン | 1*90 | 0.26 | 1.0878 | 0.22
MSB-Ⅵ | 幅広ガン | 2*400 | 0.1 | 2.9568 | 0.2 | 110
MSB-Ⅵ | 幅広ガン | 2*400 | 0.15 | 4.19496 | 0.2 | 106
MSB-Ⅵ | 幅広ガン | 2*400 | 0.2 | 5.21136 | 0.2 | 104
RB-2 | 幅広ガン | 1*160 | 0.15 | 1.454833 | 0.1283333 | 10.9
RB-2 | 幅広ガン | 1*160 | 0.2 | 1.7892 | 0.17475 | 13.06
RB-3 | 幅広ガン | 2.5*90 | 0.2 | 1.6 | 0.182 | 27.225
Jr. A | 幅広ガン | 1*90 | 0.05 | 0 | 0.055
バレル式WB | コンパクトガン | 12.5L | 0.4 | 0 | 0.16
RB-5 | ミニベロガン | 6*12 | 0.2 | 0.328155 | 0.15 | 13.7
RB-5 | ミニベロガン | 6*12 | 0.25 | 0.42665 | 0.15 | 11.95
RB-5 | ミニベロガン | 6*12 | 0.3 | 0.571705 | 0.15 | 10.65
RB-5 | ミニベロガン | 6*12 | 0.35 | 0.65405 | 0.15 | 9.6
Jr. A | 幅広ガン | 1*90 | 0.25 | 0 | 0.2153333
シグマ | 幅広ガン | 1*630 | 0.12 | 4.5395 | 0.096
シグマ | 幅広ガン | 1*630 | 0.14 | 5.1155 | 0.111
シグマ | 幅広ガン | 1*630 | 0.155 | 5.316 | 0.119
mini PFE 100 | 幅広ガン | 1*90 | 0.175 | 0.83916 | 0.1533333
MSB-Ⅵ | コンパクトガン | 9.5L | 0.4 | 1.16 | 0.2 | 11
MSB-Ⅵ | コンパクトガン | 11L | 0.4 | 1.49 | 0.2 | 15
MSB-Ⅵ | コンパクトガン | 12.5L | 0.4 | 1.28 | 0.2 | 27
RB-3 | 幅広ガン | 2.5*90 | 0.25 | 2.0164 | 0.1854 | 24.72
RB-3 | コンパクトガン | 9.5 | 0.2 | 0.383 | 0.152 | 15.9
RB-3 | コンパクトガン | 9.5 | 0.3 | 0.8596667 | 0.1933333 | 12.1
RB-3 | コンパクトガン | 9.5 | 0.4 | 0.8338333 | 0.1581667 | 11.22727
Jr. Type Ⅱ | 幅広ガン | 1*90 | 0.25 | 0.2076667 | 0.2233333
Jr. Type Ⅱ | 幅広ガン | 1*90 | 0.2 | 0.3307833 | 0.1756667
Jr. Type Ⅱ | 幅広ガン | 1*90 | 0.15 | 0.17444 | 0.1233333
Jr. A | 幅広ガン | 1*90 | 0.1 | 0 | 0.0935
RB-6 | 幅広ガン | 1*90 | 0.2 | 0.98 |  | 6
超硬LM | 8連マルチガン90° | 9.5 | 0.08 | 2.3 | 0.1
超硬LM | 8連マルチガン90° | 9.5 | 0.12 | 4.1 | 0.1
超硬LM | 8連マルチガン90° | 9.5 | 0.14 | 5 | 0.1
超硬LM | 8連マルチガン90° | 9.5 | 0.16 | 5.8 | 0.1
超硬LM | 8連マルチガン90° | 9.5 | 0.2 | 7.3 | 0.1
超硬LM | 8連マルチガン90° | 9.5 | 0.3 | 10.4 | 0.1
ゼータ | 幅広ガン | 1*320 | 0.25 | 4.794693 | 0.17975
mini PFE 100 | 幅広ガン | 1*90 | 0.225 | 0.982905 | 0.1966667
MSB-Ⅵ | 幅広ガン | 1*320 | 0.2 | 3.009683 | 0.1711667 | 20.63333
ボールねじWB | 幅広ガン | 2.5*90 | 0.25 | 1.858 | 0.2
ボールねじWB | 幅広ガン | 2.5*90 | 0.15 | 1.181 | 0.2
RB-1 | コンパクトガン | 12.5L | 0.25 | 1 | 0.18
RB-1 | コンパクトガン | 12.5L | 0.4 | 1.8286 | 0.18 | 12.31
0
ラムダ | 幅広ガン | 1*320 | 0.2 | 3.255 | 0.17
RB-5 | コンパクトガン | 12.5L | 0.2 | 0.42776 | 0.18 | 34.6
RB-1 | 幅広ガン | 2.5*90 | 0.25 | 1.8576 | 0.18 | 24.935
シグマ | 幅広ガン | 1*630 | 0.13 | 5.0572 | 0.105
RB-3 | 幅広ガン | 2.5*90 | 0.4 | 2.8432 | 0.18 | 19.32
Jr. A | 幅広ガン | 2*90 | 0.25 | 0 | 0.15
Jr. A | 幅広ガン | 2*90 | 0.1 | 0 | 0.09
RB-2 | コンパクトガン | 9.5L | 0.2 | 0.3234 | 0.18 | 15.5
RB-2 | コンパクトガン | 9.5L | 0.25 | 0.6076 | 0.185 | 10.3
RB-2 | コンパクトガン | 9.5L | 0.15 | 0.2058 | 0.145 | 16.3
RB-3 | コンパクトガン | 11L | 0.4 | 1.56 | 0.18
RB-3 | コンパクトガン | 11L | 0.3 | 1.128 | 0.18
RB-3 | コンパクトガン | 11L | 0.25 | 0.904 | 0.18
ラムダ Type Ⅱ | 幅広ガン |  | 0.1 | 2.50217 | 0.0825 | 13.5
ラムダ Type Ⅱ | 幅広ガン |  | 0.12 | 2.74598 | 0.103 | 15
ラムダ Type Ⅱ | 幅広ガン |  | 0.15 | 3.13857 | 0.131 | 18.5
ラムダ Type Ⅱ | 幅広ガン |  | 0.2 | 3.90268 | 0.178 | 22
ラムダ Type Ⅱ | 幅広ガン | 1*320 | 0.22 | 4.2054 | 0.197 | 23
ラムダ Type Ⅱ | 幅広ガン | 1*320 | 0.19 | 3.5776 | 0.168 | 21
MSB-Ⅵ | 幅広ガン | 1*320 | 0.25 | 3.65164 | 0.2212 | 24.66
ラムダ Type Ⅱ | 幅広ガン |  | 0.16 | 3.3067 | 0.14 | 19
ラムダ Type Ⅱ | 幅広ガン |  | 0.18 | 3.58104 | 0.158 | 21
ラムダ Type Ⅱ | 幅広ガン |  | 0.22 | 4.3516 | 0.196 | 22
ゼータ | 幅広ガン |  | 0.15 | 3.6308 | 0.111
ゼータ | 幅広ガン |  | 0.25 | 4.64 | 0.196
RB-5 | コンパクトガン | 8L | 0.4 | 0.8016 | 0.18 | 3.7
mini PFE 100 | 幅広ガン | 1*90 | 0.16 | 0 | 0.126
ガラス処理機 | 幅広ガン | 1*180 | 0.19 | 1.957 | 0.16 | 13.6
ガラス処理機 | 幅広ガン | 1*180 | 0.21 | 2.104 | 0.18 | 14.1
ガラス処理機 | 幅広ガン | 1*180 | 0.23 | 2.219 | 0.193 | 15.2
ガラス処理機 | 幅広ガン | 1*180 | 0.25 | 2.336 | 0.218 | 16.2
RB-3 | コンパクトガン | 12.5SL | 0.4 | 1.896 | 0.18 | 13.25
RB-3 | コンパクトガン | 12.5L | 0.3 | 1.2848 | 0.1808 | 18.4
RB-3 | コンパクトガン | 12.5L | 0.25 | 0.992 | 0.18 | 21.9
Jr. Type Ⅱ | 幅広ガン | 1*160 | 0.18 | 1.4774 | 0.16
Jr. Type Ⅱ | 幅広ガン | 1*160 | 0.23 | 1.9313 | 0.21
Jr. Type Ⅱ | 幅広ガン | 1*160 | 0.28 | 2.3585 | 0.26
Jr. Type Ⅱ | 幅広ガン | 1*160 | 0.32 | 2.7234 | 0.31
シグマ | 幅広ガン | 1*630 | 0.3 | 10.528 | 0.27
Jr. B | 幅広ガン | 2*90 | 0.175 | 0 | 0.132
Jr. B | 幅広ガン | 2*90 | 0.225 | 0 | 0.177
ラムダ Type Ⅱ | 幅広ガン | 1*320 | 0.175 | 3.7152 | 0.152 | 21
ラムダ Type Ⅱ | 幅広ガン | 1*320 | 0.225 | 4.429 | 0.201 | 26
MSB-Ⅵ | 幅広ガン | 1*320 | 0.15 | 3.1506 | 0.1226667 | 17.68
RB-2 | ミニベロガン | 6*12 | 0.15 | 0.2303 | 0.15 | 19.2
RB-2 | ミニベロガン | 6*12 | 0.2 | 0.3609667 | 0.15 | 11.46667
RB-2 | ミニベロガン | 6*12 | 0.35 | 0.71785 | 0.15 | 7.75
シグマ | 幅広ガン | 1*630 | 0.26 | 10.528 | 0.18
シグマ |  |  |  | 0
RB-3 |  |  | 0.25 | 2 | 0.175
RB-3 |  |  | 0.15 | 1.2 | 0.175
RB-2 | 幅広ガン | 2*90 | 0.15 | 1.0241 | 0.195 | 24.1
RB-2 | 幅広ガン | 2*90 | 0.1 | 0.6030267 | 0.18 | 27.46667
RB-2 | 幅広ガン | 2*90 | 0.2 | 1.375267 | 0.18 | 22.96667
Jr. Type Ⅱ | 幅広ガン | 2*90 | 0.15 | 0.81524 | 0.145
Jr. Type Ⅱ | 幅広ガン | 2*90 | 0.175 | 1.02528 | 0.145
Jr. Type Ⅱ | 幅広ガン | 2*90 | 0.2 | 1.17658 | 0.15
Jr. Type Ⅱ | 幅広ガン | 2*90 | 0.225 | 1.40086 | 0.15
Jr. Type Ⅱ | 幅広ガン | 2*90 | 0.25 | 1.55038 | 0.15
Jr. A | 幅広ガン | 1*90 | 0.175 | 0 | 0.152
Jr. A | 幅広ガン | 1*90 | 0.225 | 0 | 0.192
ゼータ | 幅広ガン | 1*320 | 0.199 | 4.64 | 0.149
シグマ | 幅広ガン | 1*630 | 0.204 | 3.7224 | 0.169
ゼータ | 幅広ガン | 1*320 | 0.1 | 1.8963 | 0.07985
RB-5 | コンパクトガン | 12.5L | 0.3 | 0.8906667 | 0.1866667 | 24.6
RB-2 | 幅広ガン | 1*90 | 0.12 | 0.72128 | 0.093 | 2.9
RB-2 | 幅広ガン | 1*90 | 0.16 | 0.8722 | 0.131 | 3.6
RB-2 | 幅広ガン | 2.5*60 | 0.25 | 1.79095 | 0.23025 | 14.05
RB-2 | 幅広ガン | 2.5*60 | 0.3 | 2.441425 | 0.23025 | 9.725
RB-2 | 幅広ガン | 2.5*60 | 0.35 | 3.063725 | 0.2295 | 7.3
RB-2 | 幅広ガン | 2.5*100P | 0.25 | 3.283 | 0.22 | 18
RB-2 | 幅広ガン | 2.5*100 | 0.23 | 2.9596 | 0.22 | 19.6
RB-5 | コンパクトガン | 12.5L | 0.4 | 1.32 | 0.18 | 20.5
ラムダ Type Ⅱ | 幅広ガン | 1*320 | 0.02 | 0.34 | 0.053 | 32
ラムダ Type Ⅱ | 幅広ガン | 1*320 | 0.05 | 0.13 | 0.055 | 20
RB-3 | コンパクトガン | 12.5L | 0.2 | 0.638 | 0.18125 | 26.15
Jr. A | 幅広ガン | 2*90 | 0.2 | 0 | 0.137
RB-2 | 幅広ガン | 2.5*100P | 0.23 | 3.038 | 0.215 | 19.8
RB-2 | 幅広ガン | 2.5*100P | 0.13 | 1.568 | 0.21 | 27.6
RB-4 | 幅広ガン | 2.5*180 | 0.2 | 3.275475 | 0.165
RB-4 | 幅広ガン | 2.5*180 | 0.3 | 5.06345 | 0.18
RB-4 | 幅広ガン | 2.5*180 | 0.4 | 6.989267 | 0.17
RB-4 | 幅広ガン | 2.5*180 | 0.25 | 4.5458 | 0.15
RB-4 | 幅広ガン | 2.5*90 | 0.4 | 2.9869 | 0.156
RB-4 | 幅広ガン | 2.5*90 | 0.45 | 3.2249 | 0.156
RB-3 | コンパクトガン | 12.5L | 0.15 | 0.32 | 0.18 | 32.4
mini PFE 100 | 幅広ガン | 1*90 | 0.23 | 1.63057 | 0.187
ゼータ | 幅広ガン | 1*320 | 0.05 | 1.74 | 0.047
ゼータ | 幅広ガン | 2*320 | 0.25 | 5.2374 | 0.1475
ゼータ | 幅広ガン | 2*320 | 0.2 | 4.7154 | 0.146
ゼータ | 幅広ガン | 2*320 | 0.15 | 3.8338 | 0.1435
Jr. B | 幅広ガン | 1*90 | 0.12 | 0 | 0.097
ラムダ Type Ⅱ A | 幅広ガン | 1*320 | 0.1 | 2.294996 | 0.0924 | 19.4
バレル式WB | コンパクトガン | 9.5 | 0.35 | 0 | 0.165
RB-6 | コンパクトガン | 9.5 | 0.25 | 0.5978 | 0.18 | 11.8
RB-6 | コンパクトガン | 9.5 | 0.2 | 0.33 | 0.18 | 17
RB-6 | コンパクトガン | 9.5 | 0.3 | 0.86 | 0.18 | 9.3
RB-6 | コンパクトガン | 9.5 | 0.4 | 1.25 | 0.18 | 6.3
RB-5 | コンパクトガン | 12.5Ｌ | 0.2 | 0.42816 | 0.18 | 35.8
RB-5 | コンパクトガン | 12.5Ｌ | 0.3 | 0.90528 | 0.181 | 25.9
RB-5 | コンパクトガン | 12.5Ｌ | 0.4 | 1.30656 | 0.18 | 21.3
MSB-Ⅵ | 幅広ガン | 2.5*90 | 0.3 | 2.191625 | 0.18 | 21.5
RB-1 | 幅広ガン | 2.5*90 | 0.2 | 1.4496 | 0.18 | 29.78
RB-1 | 幅広ガン | 2.5*90 | 0.3 | 2.1888 | 0.18 | 21.3
RB-1 | 幅広ガン | 2.5*90 | 0.4 | 2.9184 | 0.18 | 17.41
RB-1 | 幅広ガン | 2.5*90 | 0.23 | 1.6992 | 0.18 | 27.14
RB-1 | 幅広ガン | 2.5*90 | 0.15 | 1.152 | 0.18 | 34.78
RB-2 | 幅広ガン | 2*60 | 0.2 | 1.1172 | 0.23 | 22.7
RB-2 | 幅広ガン | 2*60 | 0.25 | 1.5778 | 0.23 | 17.7
RB-2 | 幅広ガン | 2*60 | 0.3 | 2.14032 | 0.23 | 12.55
RB-2 | 幅広ガン | 2*60 | 0.4 | 3.1605 | 0.23 | 6.9
ラムダ Type Ⅱ A | 幅広ガン | 1*320 | 0.2 | 3.77196 | 0.1769231 | 23.69231
mini PFE 100 | 幅広ガン | 2*31 | 0.1 | 0.4592 | 0.078
mini PFE 100 | 幅広ガン | 2*31 | 0.15 | 0.5986 | 0.129
mini PFE 100 | 幅広ガン | 2*31 | 0.2 | 0.6478 | 0.175
mini PFE 100 | 幅広ガン | 2*31 | 0.25 | 0.7954 | 0.221
RB-6 | ミニベロガン | 6*12 | 0.2 | 0.343 | 0.15 | 10.7
RB-6 | ミニベロガン | 6*12 | 0.25 | 0.4704 | 0.15 | 8.7
RB-6 | ミニベロガン | 6*12 | 0.3 | 0.6272 | 0.15 | 7.5
RB-6 | ミニベロガン | 6*12 | 0.35 | 0.7154 | 0.15 | 6.3
RB-6 | ミニベロガン | 6*12 | 0.4 | 0.7938 | 0.15 | 5.8
RB-5 | ミニベロガン | 6*12 | 0.4 | 0.84 | 0.15 | 10
Jr. A | 幅広ガン | 2*90 | 0.15 | 0 | 0.11
ラムダ Type Ⅱ A | 幅広ガン | 1*320 | 0.15 | 3.03064 | 0.1296 | 19.2
ラムダ Type Ⅱ A | 幅広ガン | 1*320 | 0.204 | 3.68682 | 0.176 | 24
ラムダ Type Ⅱ A | 幅広ガン | 1*320 | 0.25 | 4.414667 | 0.2246667 | 28
ラムダ Type Ⅱ B | 幅広ガン | 1*320 | 0.2 | 3.459305 | 0.1650769 | 23.38462
ラムダ Type Ⅱ B | 幅広ガン | 1*320 | 0.15 | 2.934789 | 0.1185 | 18.5
ラムダ Type Ⅱ B | 幅広ガン | 1*320 | 0.1 | 2.635944 | 0.064 | 10.5
ラムダ Type Ⅱ B | 幅広ガン | 1*320 | 0.24 | 4.342291 | 0.196 | 23.5
ラムダ Type Ⅱ C | 幅広ガン | 1*320 | 0.15 | 3.155068 | 0.1442 | 20.2
ラムダ Type Ⅱ C | 幅広ガン | 1*320 | 0.1 | 2.461418 | 0.096 | 17.8
ラムダ Type Ⅱ C | 幅広ガン | 1*320 | 0.24 | 2.586639 | 0.07 | 11
ラムダ Type Ⅱ C | 幅広ガン | 320*1.0 | 0.12 | 2.656323 | 0.1 | 16
ラムダ Type Ⅱ C | 幅広ガン | 320*1.0 | 0.15 | 3.042832 | 0.125 | 17
ラムダ Type Ⅱ C | 幅広ガン | 320*1.0 | 0.2 | 3.671304 | 0.1716 | 22
ラムダ Type Ⅱ B | 幅広ガン | 320*1.0 | 0.2 | 3.716383 | 0.1616667 | 19.66667
ラムダ Type Ⅱ B | 幅広ガン | 320*1.0 | 0.12 | 2.710955 | 0.088 | 14
ラムダ Type Ⅱ B | 幅広ガン | 320*1.0 | 0.15 | 3.051906 | 0.1185 | 16.5
Jr. A | 幅広ガン | 1*90 | 0.12 | 0 | 0.1
ラムダ Type Ⅱ A | 幅広ガン | 320*1.0 | 0.2 | 1.904255 | 0.1763333 | 23
ラムダ Type Ⅱ A | 幅広ガン | 320*1.0 | 0.15 | 0 | 0.13
ラムダ Type Ⅱ B | 幅広ガン | 320*1.0 | 0.25 | 4.255181 | 0.217 | 25
ラムダ Type Ⅱ C | 幅広ガン | 320*1.0 | 0.25 | 4.388182 | 0.21 | 25
シグマ | 幅広ガン | 1*630 | 0.19 | 7.4072 | 0.16
ラムダ Type Ⅱ C | 幅広ガン | 1*320 | 0.2 | 3.423863 | 0.1729286 | 23.35714
ラムダ Type Ⅱ A | 幅広ガン | 320*1.0 | 0.25 | 4.60788 | 0.226 | 28
ラムダ Type Ⅱ A | 幅広ガン | 320*1.0 | 0.1 | 2.46949 | 0.0815 | 21.5
RB-6 | 幅広ガン | 2*90 | 0.1 | 0.686 | 0.1 | 18.6
RB-5 | 幅広ガン | 2*160 | 0.15 | 1.43712 | 0.15 | 49.9
RB-5 | 幅広ガン | 2*160 | 0.2 | 2.17056 | 0.15 | 38
RB-5 | 幅広ガン | 2*160 | 0.25 | 2.85216 | 0.15 | 31.2
ラムダ Type Ⅱ B | 幅広ガン | 1*320 | 0.13 | 2.727609 | 0.094 | 15
RB-6 | 幅広ガン | 2.5*60 | 0.2 | 1.3083 | 0.215 | 16.4
RB-6 | 幅広ガン | 2.5*60 | 0.3 | 2.4206 | 0.235 | 9.8
RB-2 | 幅広ガン | 2*90 | 0.05 | 0.2352 | 0.15 | 41.6
RB-2 | 幅広ガン | 2*90 | 0.08 | 0.392 | 0.15 | 36.4
RB-2 | 幅広ガン | 2*90 | 0.09 | 0.4557 | 0.15 | 34.7
RB-2 | 幅広ガン | 1*90 | 0.1 | 0.22295 | 0.1085 | 7.2
RB-2 | 幅広ガン | 1*90 | 0.05 | 0.26705 | 0.0605 | 6.4
RB-6 | 幅広ガン | 2.5*60 | 0.25 | 1.9992 | 0.2 | 9.8
RB-2 | 幅広ガン | 2.5*60 | 0.15 | 0.7301 | 0.238 | 26.8
RB-2 | 幅広ガン | 2.5*60 | 0.2 | 1.211933 | 0.2256667 | 18.7
RB-2 | 幅広ガン | 1*90 | 0.3 | 1.27547 | 0.278 | 8.275
mini PFE 100 | 幅広ガン | 1*90 | 0.19 | 0 | 0.16
mini PFE 100 | 幅広ガン | 1*90 | 0.24 | 0 | 0.2
Jr. A | ミニベロガン | 6*12 | 0.2 | 0 | 0.15
Jr. A | ミニベロガン | 6*12 | 0.3 | 0 | 0.15
Jr. A | ミニベロガン | 6*12 | 0.4 | 0 | 0.15
Jr. A | ミニベロガン | 6*12 | 0.35 | 0 | 0.15
Jr. A | 幅広ガン | 1*160 | 0.15 | 1.53 | 0.12 | 9.2
Jr. A | 幅広ガン | 1*160 | 0.2 | 1.9 | 0.175 | 11.1
Jr. A | 幅広ガン | 1*160 | 0.25 | 2.26 | 0.22 | 13
ココット A | コンパクトガン | 9.5 | 0.3 | 0
RB-2 | 幅広ガン | 2.5*100 | 0.2 | 2.3618 | 0.238 | 24.7
RB-2 | 幅広ガン | 2.5*100 | 0.3 | 3.9249 | 0.238 | 17.9
RB-5 | コンパクトガン | 12.5 | 0.2 | 0.43392 | 0.18 | 38.1
RB-5 | コンパクトガン | 12.5 | 0.1 | 0.06912 | 0.18 | 49.9
RB-5 | コンパクトガン | 12.5 | 0.25 | 0.58752 | 0.18 | 33.7
RB-3 | 幅広ガン | 2.5*90 | 0.415 | 2.632 | 0.192 | 18
RB-3 | 幅広ガン | 2.5*90 | 0.357 | 2.632 | 0.181 | 19.1
RB-3 | 幅広ガン | 2.5*90 | 0.343 | 2.632 | 0.15 | 18.7
RB-3 | 幅広ガン | 2.5*90 | 0.371 | 2.632 | 0.21 | 22.3
RB-3 | 幅広ガン | 2.5*90 | 0.45 | 3.168 | 0.18 | 18.1
ラムダ Type Ⅱ A | 幅広ガン | 1*90 | 0.15 | 3.053 | 0.13 | 19
ラムダ Type Ⅱ A | 幅広ガン | 1*90 | 0.2 | 3.784 | 0.175 | 23
Jr. A | 幅広ガン | 1*90 | 0.23 | 0 | 0.191
Jr. B | 幅広ガン | 1*90 | 0.23 | 1.02 | 0.187
ゼータ | 幅広ガン | 1*320 | 0.252 | 2.0764 | 0.167
ラムダ Type Ⅱ C | 幅広ガン | 1*320 | 0.25 | 4.194927 | 0.22 | 25
ラムダ Type Ⅱ A | 幅広ガン | 1*320 | 0.12 | 2.967 | 0.099 | 15
RB-2 | 幅広ガン | 100×2.5 | 0.2 | 2.50635 | 0.219 | 22.6
RB-2 | 幅広ガン | 100×2.5 | 0.25 | 3.1654 | 0.238 | 21.3
RB-2 | 幅広ガン | 100×2.5 | 0.3 | 4.07435 | 0.219 | 16.1
RB-2 | 幅広ガン | 100×2.5 | 0.35 | 4.72115 | 0.219 | 13.6
mini PFE 100 | 幅広ガン | 1*90 | 0.3 | 2.81506 | 0.248
Jr. Type Ⅱ | 幅広ガン | 1*160 | 0.1 | 0.9256 | 0.082
Jr. Type Ⅱ | 幅広ガン | 1*160 | 0.2 | 1.677947 | 0.1793333
RB-3 | 幅広ガン | 2*160 | 0.15 | 1.512 | 0.152 | 32.4
RB-3 | 幅広ガン | 2*160 | 0.2 | 2.28 | 0.15 | 27.911
RB-3 | 幅広ガン | 2*160 | 0.25 | 3.032 | 0.15 | 21.482
RB-2 | 幅広ガン | 2*180 | 0.2 | 2.4549 | 0.15 | 36.4
RB-2 | 幅広ガン | 2.5*60 | 0.4 | 3.5672 | 0.24 | 6.8
Jr. Type Ⅱ | 幅広ガン | 1*160 | 0.15 | 1.369532 | 0.128
Jr. Type Ⅱ | 幅広ガン | 1*160 | 0.25 | 2.004992 | 0.224
RB-2 | ミニベロガン | 6＊12 | 0.2 | 0.3283 | 0.15 | 11.3
RB-2 | ミニベロガン | 6＊12 | 0.25 | 0.441 | 0.15 | 9.7
RB-2 | ミニベロガン | 6＊12 | 0.3 | 0.5537 | 0.15 | 7.8
RB-2 | ミニベロガン | 6＊12 | 0.35 | 0.6517 | 0.15 | 7
RB-2 | ミニベロガン | 6＊12 | 0.4 | 0.7595 | 0.15 | 6.5
RB-4 | 幅広ガン | 1.5*90 | 0.12 | 0.67592 | 0.089
RB-4 | 幅広ガン | 1.5*90 | 0.16 | 0.98532 | 0.143
RB-4 | 幅広ガン | 1.5*90 | 0.15 | 0.95557 | 0.132
RB-4 | 幅広ガン | 1.5*90 | 0.2 | 1.18762 | 0.184
RB-4 | 幅広ガン | 1.5*90 | 0.25 | 1.38159 | 0.23
RB-5 | 幅広ガン | 2*90 | 0.15 | 0.9024 | 0.15 | 23.5
RB-5 | 幅広ガン | 2*90 | 0.2 | 1.2576 | 0.15 | 18.8
RB-5 | 幅広ガン | 2*90 | 0.25 | 1.6032 | 0.15 | 15.7
RB-6 | 幅広ガン | 2.5*90 | 0.4 | 3.381 | 0.24 | 5.6
RB-3 | 幅広ガン | 2.5*90 | 0.35 | 2.448 | 0.18 | 20.7
Jr. B | ミニベロガン | 6*12 | 0.2 | 0 | 0.15
Jr. B | ミニベロガン | 6*12 | 0.3 | 0 | 0.15
Jr. B | ミニベロガン | 6*12 | 0.4 | 0 | 0.15
RB-3 | 幅広ガン | 2.5*90 | 0.17 | 1.224 | 0.2 | 32.4
RB-3 | 幅広ガン | 2.5*90 | 0.05 | 0.32 | 0.2 | 32.4
RB-2 | 幅広ガン | 1*160 | 0.25 | 1.8522 | 0.243 | 12.7
RB-2 | 幅広ガン | 1*160 | 0.1 | 0.833 | 0.108 | 10.3
RB-2 | 幅広ガン | 1*160 | 0.13 | 1.1172 | 0.126 | 11.8
MSB-Ⅵ | 幅広ガン | 1*320 | 0.22 | 3.2752 | 0.19 | 21.3
MSB-Ⅵ | 幅広ガン | 1*320 | 0.18 | 2.7412 | 0.15 | 19.3
RB-1 | ミニベロガン | 4*7 | 0.2 | 2.016 | 0.15 | 10.7
RB-1 | ミニベロガン | 4*7 | 0.3 | 2.976 | 0.15 | 10.5
RB-1 | ミニベロガン | 4*7 | 0.4 | 3.648 | 0.15 | 10.4
RB-2 | 幅広ガン | 2*160 | 0.15 | 1.568 | 0.15 | 33
RB-2 | 幅広ガン | 2*160 | 0.2 | 2.352 | 0.15 | 21.9
RB-2 | 幅広ガン | 2*160 | 0.25 | 3.1458 | 0.15 | 16.2
RB-3 | コンパクトガン | 9.5 | 0.25 | 0.568 | 0.2 | 14
RB-3 | コンパクトガン | 9.5 | 0.35 | 0.944 | 0.2 | 9
RB-3 | コンパクトガン | 9.5 | 0.28 | 0.696 | 0.2 | 11.5
RB-3 | コンパクトガン | 9.5 | 0.33 | 0.88 | 0.2 | 9.2
RB-3 | コンパクトガン | 9.5 | 0.38 | 1.048 | 0.2 | 7.7
RB-2 | ミニベロガン | 6*12 | 0.3 | 0.61985 | 0.15 | 8.35
RB-2 | ミニベロガン | 6*12 | 0.4 | 0.8395333 | 0.15 | 6.966667
RB-6 | 幅広ガン | 1*160 | 0.15 | 1.5386 | 0.119 | 4.9
RB-6 | 幅広ガン | 1*160 | 0.2 | 1.862 | 0.162 | 5.8
RB-6 | 幅広ガン | 1*160 | 0.25 | 2.1462 | 0.209 | 7
Jr. B | 幅広ガン | 1*90 |  | 0
Jr. B | 幅広ガン | 90×1.0 | 0.15 | 0 | 0.15
Jr. B | 幅広ガン | 90×1.0 | 0.2 | 0 | 0.15
Jr. B | 幅広ガン | 90×1.0 | 0.25 | 0 | 0.15
Jr. B | 幅広ガン | 90×1.0 | 0.3 | 0 | 0.15
Jr. B | 幅広ガン | 90×1.0 | 0.35 | 0 | 0.15
RB-2 | 幅広ガン | 60×2.5 | 0.2 | 0.98784 | 0.238 | 26
RB-2 | 幅広ガン | 60×2.5 | 0.25 | 1.4847 | 0.24 | 19.6
RB-2 | 幅広ガン | 60×2.5 | 0.3 | 2.0678 | 0.241 | 14.5
RB-2 | 幅広ガン | 60×2.5 | 0.35 | 2.6264 | 0.239 | 11.2
RB-2 | 幅広ガン | 60×2.5 | 0.4 | 3.136 | 0.239 | 8.9
ラムダ Type Ⅱ C | 幅広ガン | 1*320 | 0.13 | 2.768745 | 0.108 | 17
ラムダ Type Ⅱ C | 幅広ガン | 1*320 | 0.23 | 3.951501 | 0.202 | 25
ラムダ Type Ⅱ B | 幅広ガン | 1*320 | 0.25 | 3.893412 | 0.22 | 30
RB-5 | コンパクトガン | 9.5 | 0.2 | 0.2592 | 0.18 | 20.3
RB-5 | コンパクトガン | 9.5 | 0.3 | 0.8112 | 0.18 | 9.45
RB-5 | コンパクトガン | 9.5 | 0.4 | 1.176 | 0.18 | 7.05
WLS-M | 幅広ガン | 2.5*90 | 0.15 | 2.258 | 0.18
WLS-M | 幅広ガン | 2.5*90 | 0.2 | 3.011 | 0.18
WLS-M | 幅広ガン | 2.5*90 | 0.25 | 3.668 | 0.18